## FICHES Demandes
Comité Opérationnel Qualification et Comparaison interlaboratoire. Groupe spécialisé Laboroute Enquête sur les difficultés rencontrées pour appliquer des normes d’essais 2012 Réponses de la commission Laboroute
Les demandes ont été classées en 6 cas : - cas 0: demande ne constituant pas, au sens de la norme, une dérogation - cas 1 : demande de dérogation de confort ou ayant une influence sur le résultat de l'essai: refus - cas 2 : la demande de dérogation est recevable sous réserve de justification par le laboratoire qu’il n’y ait pas d’écart significatif de résultat. La commission de normalisation concernée est informée. - cas 3 : la demande de dérogation est recevable car elle ne modifie pas les résultats. Il est proposé une révision de la norme. - cas 4 : la demande de dérogation est recevable dans l’attente d’une justification, eu égard aux contraintes matérielles. La commission de normalisation concernée est informée. - cas 5 : existence d’une nouvelle version de la norme depuis la réception de la fiche.
N° identification de la demande | FICHE DEROGATION N° | N° AGREMENT | Commission de normalisation 1 Essais 2 Liants hydracarbonnés 3 Terrasements 4 Granulats | REFERENCE DE LA NORME | TITRE DE LA NORME | REFERENCE DU CHAPITRE | TITRE DU CHAPITRE | REPONSE COMMISSION LABOROUTE | COMMENTAIRES | DEMANDE
[10 empty] | Texte concerné | Difficultés rencontrées et/ou questions posées par son application | Demande de dérogation
1 | 195-11 |  | 1 | NF EN 12 272-01 | Enduits superficiels d’usure Méthodes d’essai Partie 1 : Taux d’épandage et régularité transversale du liant et des gravillons | 4.1 | Principe | cas 1 | tout la largeur n'est pas couverte | Des échantillons du liant appliqué par la répandeuse sont prélevés pour déterminer le taux d'épandage moyen. Au moins cinq bacs, plaques ou dalles, d'une surface minimale de 0,1 m² chacun, soit au total une surface minimale de 0,5 m², sont utilisés et placés à égale distance sur toute la largeur de la route à pulvériser. Il est également possible de poser sur toute la largeur une bande continue de dalles ou de plaques juxtaposées. | La pose et la dépose des 5 moquettes nécessite un délai trop important au regard de la vitesse de l’atelier à contrôler. | Utilisation d’une seule moquette de 0,5 m x 1 m, la surface totale contrôlée est identique aux exigences. L’utilisation d’une seule moquette évite d’interrompre le travail de l’équipe d’application.
2 | 24-11 |  | 1 | NF EN 12 272-01 | Enduits superficiels d'usure - Méthodes d'essai - Partie 1 : taux d'épandage et régularité transversale du liant et des gravillons | 4.1 | Détermination du taux d’épandage du liant - Principe | cas 1 | Nécessité de disposer 3 boîtes comme le demande la norme; la norme recommande "Placer les trois boîtes dans trois positions transversales différentes, le tout dans une section de route de 30 m de longueur": il n'est pas obligatoire de décaler les boîtes de 25cm l'une par rapport à l'autre | Des échantillons du liant appliqué par la répandeuse sont prélevés pour déterminer le taux d'épandage moyen. Au moins cinq bacs, plaques ou dalles, d'une surface minimale de 0,1 m2 chacun, soit au total une surface minimale de 0,5 m2, sont utilisés et placés à égale distance sur toute la largeur de la route à pulvériser. Il est également possible de poser sur toute la largeur une bande continue de dalles ou de plaques juxtaposées. | La géométrie des engins d’épandage ne permet pas de mettre, sur une même transversale, cinq réceptacles régulièrement espacés pour effectuer les contrôles de dosage. De plus, les contrôles étant effectués lorsque l’engin est en vitesse normal d’épandage (assez rapide), l’alignement camion / réceptacles est très difficile, le risque étant la destruction des réceptacles. | Si la largeur d’épandage est inférieure ou égale à 2.50 m, seule deux réceptacles peuvent être placés entre les essieux. Le respect de la surface de prise d’échantillon (0.5 m2) est respectée si on utilise deux éléments de 0.25 m2 chacun. Si des extensions de rampes sont mises en service (≥ 0.90 m par coté), un réceptacle supplémentaire peut être mis en place par coté. Le nombre maximal de points de mesure sera alors de 4 pour une largeur d’épandage de 4.30 m. En résumé, la dérogation sollicitée est le contrôle du taux d’épandage de liant en deux points au lieu de 5 en configuration de rampe normale et 4 points si la rampe est axée et portée à une largeur de 4.30 m.
3 | 184-11 |  | 1 | NF EN 12 272-01 | Enduit superficiels d’usure : Taux d’épandage et régularité transversale du liant et des gravillons | 4.1 | Principe | cas 2 | si la totalité de la largeur est bien couverte | Des échantillons du liant appliqué par la répandeuse sont prélevés pour déterminer le taux d'épandage moyen. Au moins cinq bacs, plaques ou dalles, d'une surface minimale de 0,1 m2 chacun, soit au total une surface minimale de 0,5 m2, sont utilisés et placés à égale distance sur toute la largeur de la route à pulvériser. Il est également possible de poser sur toute la largeur une bande continue de dalles ou de plaques juxtaposées. | La mise en place des 5 bacs, plaques ou dalles de moquettes sur toutes la largeur de la route à pulvériser : Est accidentogène dû à la présence de l’atelier de gravillonnage qui est distant de quelques mètres. Interférence labo-gravillonneur qui peut amener des reprises de joint à répétition sur l’ensemble du chantier. L’opérateur est moins impliqué dans l’essai mais pense d’avantage à sa sécurité. | Fractionner l’essai. Effectuer les contrôles en réalisant 2+3 ou 2+2+1 essais de moquettes en décalant celles-ci afin de couvrir la même surface qu’avec les 5 essais de moquettes.
4 | 132-11 |  | 1 | NF EN 12 272-01 | Enduits superficiels d’usure – Méthode d’essai Partie 1 : Taux d’épandage et régularité transversale du liant et des gravillons | 4.2.1 | Détermination du taux d’épandage du liant – Appareillage - Bacs | cas 1 | Effet sur le résultat de la mesure | Les dimensions internes de chaque bac doivent être les suivantes : Hauteur : (5 +/- 2)mm à (10 +/- 2)mm | Les plaque de mousse d’épaisseur inférieure à 10 mm ne sont pas disponibles dans le commerce et de plus, elles seraient non adaptées à la quantité de liant répandue. | Utilisation de bacs métalliques de hauteur supérieure à (10 +/- 2) mm
5 | 238-11 |  | 1 | NF EN 12 272-01 | Taux d’épandage et régularité transversale du liant et des gravillons | 4.2.4 | balance portable | cas 3 |  | 4.2.4 Balance portable Balance portable d'une capacité suffisante pour peser un bac contenant 1,5 x le taux d'épandage maximal du liant, à 0,1 gramme près. | Contradiction de la norme entre paragraphes 4.2.4 et 4.3.1 | Utilisation d'une balance portable précise au gramme (au 1/10 de gramme dans la norme) Les pesées sont demandées au gramme et non au 1/10 de gramme. 4.3.1 Préparation des bacs, dalles de moquette ou plaque de fibres absorbantes. Marquer les bacs, dalles de moquette ou plaques de fibres absorbantes d'une identification indélibile. Revêtir l'intérieur de chaque bac d'un matériau absorbant. Peser les bacs, dalles de tapis ou plaques de fibres absorbantes avec un sac en plastique, à 1g près et enregistrer ces masses comme masse de chaque dispositif d'échantillonnage avant l'épandage.
6 | 131-11 |  | 1 | NF EN 12 272-01 | Enduits superficiels d’usure – Méthode d’essai Partie 1 : Taux d’épandage et régularité transversale du liant et des gravillons | 4.3.3 | Mode opératoire – Retrait et pesage des bacs, dalles de moquette ou plaque de fibres absorbantes | cas 2 |  | Dans un délai de 3 minutes, […] Placer ensuite chaque dispositif d’échantillonnage dans un sac en plastique avant de peser | Pour les contrôles de dosage sur du bitume fluxé (évaporation nulle) et une pesée faite dans un délai maximum de 5 minutes suivant l’application : il n’est pas nécessaire d’utiliser un sac en plastique. | Ne pas placer le dispositif d’échantillonnage dans un sac plastique Pas d’évaporation pour le bitume fluxé
7 | 196-11 |  | 1 | NF EN 12 272-01 | Enduits superficiels d’usure Méthodes d’essai Partie 1 : Taux d’épandage et régularité transversale du liant et des gravillons | 5.1 | Principe | cas 1 | Nécessité de disposer 3 boîtes comme le demande la norme; la norme recommande "Placer les trois boîtes dans trois positions transversales différentes, le tout dans une section de route de 30 m de longueur": il n'est pas obligatoire de décaler les boîtes de 25cm l'une par rapport à l'autre | Les gravillons sont recueillis dans trois boîtes étalonnées placées sur la route devant l'épandeuse de gravillons, en vue de la détermination du taux d'épandage. Posée à plat avec le couvercle retiré, chacune de ces boîtes sert de bac pour recueillir les gravillons d'une surface connue. Une fois leur couvercle remis en place, les boîtes sont redressées et servent ensuite à mesurer directement le volume surfacique de gravillons recueillis. Les boîtes peuvent également être utilisées pour recueillir des gravillons en vue d’un pesage ultérieur. | Les conditions d’essais rencontrées lors de la mise en œuvre des E.S.U. ne permettent pas de transporter l’ensemble des boites . ( Vitesse de réalisation des essais et transport de boites) | Une seule boite est utilisée, on peut renouveler la mesure si nécessaire. L’utilisation d’une seule boite doseuse permet d’assurer le contrôle de la totalité des gravillonneurs dans les temps requis sans interrompre le travail de l’atelier.
8 | 320-11 |  | 1 | NF EN 12 272-01 | Enduits superficiels d’usure – Méthode d’essais – Partie 1 : Taux d’épandage et régularité transversale du liant et des gravillons | 5.3 | Taux d’épandage des gravillons => Mode opératoire | cas 1 | Nécessité de disposer 3 boîtes comme le demande la norme; la norme recommande "Placer les trois boîtes dans trois positions transversales différentes, le tout dans une section de route de 30 m de longueur": il n'est pas obligatoire de décaler les boîtes de 25cm l'une par rapport à l'autre | Placer les trois boites dans trois positions transversales différentes, le tout dans une section de route de 30 m de longueur. | La largeur disponible entre les roues du gravillonneur (environ 115 cm) ne permet pas de positionner 3 boites sans risque pour le personnel et le matériel, surtout en phase chantier. | Deux boites sont positionnées dans la largeur de répandage.
9 | 23-11 |  | 1 | NF EN 12 272-01 | Enduits superficiels d'usure - Méthodes d'essai - Partie 1 : taux d'épandage et régularité transversale du liant et des gravillons | 5.3 | Mode opératoire | cas 1 | Nécessité de disposer 3 boîtes comme le demande la norme; la norme recommande "Placer les trois boîtes dans trois positions transversales différentes, le tout dans une section de route de 30 m de longueur": il n'est pas obligatoire de décaler les boîtes de 25cm l'une par rapport à l'autre | Après avoir retiré leur couvercle, placer chacune des boîtes ouvertes à plat sur sa base, hors des traces de roues de l'épandeuse de gravillons. Placer le grand axe à peu près parallèlement au sens de déplacement de l'épandeuse de gravillons. Placer les trois boîtes dans 3 positions transversales différentes, le tout dans une section de route de 30 m de longueur. Chacune des boîtes ouvertes doit recueillir les gravillons répandus au-dessus d'elle. | La géométrie des engins d’épandage de gravillons ne permet pas de mettre, sur une même transversale, trois réceptacles régulièrement espacés pour effectuer les contrôles de dosage. De plus, les contrôles étant effectués lorsque l’engin est en vitesse normal d’épandage (assez rapide), l’alignement camion / réceptacles est très difficile, le risque étant la destruction des réceptacles. | Le nombre maximal de boites pouvant être mis sur une même transversale entre les roue du camion en toute sécurité est de deux. En phase d’épandage, le gravillonneur est en marche arrière assez rapide. Un alignement du camion en cours d’application avec les boites largement désaxées de l’axe du camion est très difficile voir impossible.
10 | 289-11 |  | 1 | NF EN 12 272-01 | Méthodes d'essai - Enduits superficiels d'usure - Partie 1 : taux d'épandage et régularité transversale du liant et des gravillons | 5.5.1 | Principe | cas 1 | Nécessité de disposer 3 boîtes comme le demande la norme; la norme recommande "Placer les trois boîtes dans trois positions transversales différentes, le tout dans une section de route de 30 m de longueur": il n'est pas obligatoire de décaler les boîtes de 25cm l'une par rapport à l'autre | La masse de gravillons recueillis dans chaque boîte est déterminée à partir de la différence entre la masse de la boîte contenant les gravillons et la masse de la boîte vide. Le résultat de l'essai est la moyenne des masses de gravillons déterminées pour chacune des trois boîtes. | Utilisation de 3 boîtes (mise en place délicate – Risque d’écrasement) | Utilisation de deux boites
11 | 319-11 |  | 1 | NF EN 12 274-01 | Matériaux bitumineux coulés à froid – Méthode d’essai – Partie 1 : Echantillonnage en vue de l’extraction du liant | 3.1 | Mode opératoire | cas 4 | erreur de la norme: il s'agit de 30 m et non de 30 mn | Aucun prélèvement ne doit être effectué avant 30 min de fonctionnement du malaxeur et tant que le mélange de matériau bitumineux ne présente pas un aspect homogène. | La machine ECF a un débit de l’ordre de 1T/min, ce qui implique qu’elle se vide après environ 30 minutes. | Le prélèvement se fait après 10 minutes, en vérifiant au préalable l’homogénéité du mélange.
12 | 318-11 |  | 1 | NF EN 12 274-02 | Matériaux bitumineux coulés à froid – Méthode d’essai – Partie 2 : Détermination de la teneur en liant résiduel | 5 | Préparation de l’échantillon | cas 2 |  | 5.3 Placer les morceaux de l’échantillon dans une étuve à (150 ± 5)°C, jusqu’à ce que la masse soit constante. | Coulures éventuelles. | L’échantillon est placé dans une étuve à (110 ± 5)°C pendant au moins 12 heures
13 | 236-11 |  | 1 | NF EN 12 697-01 | Teneur en liant soluble des enrobés à chaud | 6 | séchage à masse constante | cas 2 | de plus - rappel: l'apport de solvant ne doit être fait qu'après que la température de l'enrobé est en dessous de 90°C - la justification doit porter sur chaque famille d'enrobés (chaud, tiède et froid)en retenant pour chacune d'elle le cas le plus défavorable (par exemple, présence d'agrégats d'enrobés) | Tous les modes opératoires d'essai décrits dans la présente norme Européenne, requièrent, à un certain stade, de s'assurer que tous les matériaux ou équipements sont séchés à masse constante. Dans ce cas, la méthode décrite en 6.2 ou 6.3 doit être utilisée. | Manipulation très fréquente / optimisation de la méthode | La masse constante pour le mode opératoire d'extraction à chaud sera considérée comme atteinte après un temps de séchage supérieur au temps de séchage minimum dont la détermination est réalisée annuellement Le mode opératoire est respectueux de l'article 6 : séchage à masse constante (application étendue de la recommandation du guide d'essai sur les granulats FD P 18 663)
14 | 79-11 |  | 1 | NF EN 12 697-01 | Teneur en liant soluble - Méthode B2.1- par différence (centrifigeuse à flux continu: SMM, NEBA) Teneur en liant soluble - Méthode B1.6 - B2.4 - B3.2 (méthode de ROUEN) Teneur en liant soluble : appareils automatiques à tamis cylindrique | 6.3 | Mode opératoire | cas 1 |  | "Placer le matériau ou l'appareillage dans le four et sécher jusqu'à masse constante et à une température de (110±5) °C." | La température d'ébullition du perchloréthylène est de 121°C. | Le séchage des matériaux après extraction du liant s'effectue à une température de 150°C.
15 | 211-11 |  | 1 | NF EN 12 697-01 | Mélange Bitumineux - Méthode d'essai pour mélange hydrocarboné à chaud | 6.3 | Mode opératoire | cas 2 | de plus - rappel: l'apport de solvant ne doit être fait qu'après que la température de l'enrobé est en dessous de 90°C - la justification doit porter sur chaque famille d'enrobés (chaud, tiède et froid)en retenant pour chacune d'elle le cas le plus défavorable (par exemple, présence d'agrégats d'enrobés) | 6.3.1 – Note 1 : La masse constante est estimée atteinte lorsque la différence entre les pesées successives réalisées à intervalles de 30 min n’excède pas 0.05% de la dernière masse pesée. | Faire les 3 pesées successives. | Des pesées effectuées sur plusieurs échantillons nous permettent de considérer être à la masse constante après 1h 00 d'étuvage à 110°C (0.02% de différence entre 2 pesées).
16 | 260-11 |  | 1 | NF EN 12 697-01 | Mélange Bitumineux - Méthode d'essai pour mélange hydrocarboné à chaud | 6.3 | Mode opératoire | cas 2 | de plus - rappel: l'apport de solvant ne doit être fait qu'après que la température de l'enrobé est en dessous de 90°C - la justification doit porter sur chaque famille d'enrobés (chaud, tiède et froid)en retenant pour chacune d'elle le cas le plus défavorable (par exemple, présence d'agrégats d'enrobés) | 6.3.1 – Note 1 : La masse constante est estimée atteinte lorsque la différence entre les pesées successives réalisées à intervalles de 30 min n’excède pas 0.05% de la dernière masse pesée. | Faire les 3 pesées successives. | Des pesées effectuées sur plusieurs échantillons nous permettent de considérer être à la masse constante après 1h 00 d'étuvage à 110°C (0.02% de différence entre 2 pesées).
17 | 317-11 |  | 1 | NF EN 12 697-01 | Mélanges bitumineux – Méthode d’essais pour mélange hydrocarboné à chaud -Partie 1 : Teneur en liant soluble | 6.3.1 | Mode opératoire | cas 1 | la température doit être de 110°C | Note 1 : La masse constante est estimée atteinte lorsque la différence entre les pesées successives réalisées à intervalles de 30 min n’excède pas 0.05% de la dernière masse pesée. Note 2 : Par commodité, il est recommandé que les pesées successives pour déterminer la masse constante puissent être effectuées même lorsque le matériau est chaud. Il est prudent de protéger la balance de la chaleur. | Limiter le nombre de pesées | Les pesées successives ne sont pas réalisées pour s’assurer que la masse est constante. Dans le cadre de la préparation de l’échantillon (EN 12697-28) l’enrobé est mis à 125°C pendant 1H30 minimum, temps au bout duquel la masse est constante (cf exemple joint).
18 | 170-11 |  | 1 | NF EN 12 697-01 | Mélanges bitumineux – Méthode d’essais pour enrobés à chaud – Partie 1 : Teneur en liant soluble – Appareils automatiques à tamis cylindriques | 6.3.1 | Mode Opératoire | cas 2 | de plus - rappel: l'apport de solvant ne doit être fait qu'après que la température de l'enrobé est en dessous de 90°C - la justification doit porter sur chaque famille d'enrobés (chaud, tiède et froid)en retenant pour chacune d'elle le cas le plus défavorable (par exemple, présence d'agrégats d'enrobés) Note: norme en vigueur: la masse constante est déterminée après des pesées successives séparées de 1h ne différant pas plus de 0.1%. | Placer le matériau ou l’appareillage dans le four et sécher jusqu’à masse constante et à une température de (110 ± 5) °C. | Est-ce nécessaire de réaliser des pesées à plusieurs intervalles de 30 min, pour s’assurer que les enrobés soient à masse constante quand ceux-ci le sont au bout de 30 minutes ? | La durée de séchage à masse constante du prélèvement est fixée au minimum à 30 minutes dans une étuve ventilée dont la température est maintenue à (110 ± 5) °C. Après un séchage de 30 minutes en étuve à (110 ± 5) °C, la variation de pesée est inférieure à 0,05 %.
19 | 325-11 |  | 1 | NF EN 12 697-01 | Mélanges bitumineux-Méthode d’essai pour mélange hydrocarboné à chaud-partie 1 : teneur en liant soluble | 6.3.2 | Mode opératoire | cas 1 |  | Lorsque la masse constante a été atteinte, laisser refroidir au dessiccateur et peser | Dans la pratique, la pesée se fait à 110°C pour le panier plein et pour le panier vide.
20 | 162-11 |  | 1 | NF EN 12 697-01 | Mélanges bitumineux – Méthode d’essais pour enrobés à chaud – Partie 1 : Teneur en liant soluble – Méthode B2.1 – par différence (Centrifugeuse à flux continu : SMM) | 6.3.2 | Mode Opératoire | cas 2 | la justification porte sur l'hygrométrie de la salle d'essai qui doit être par exemple < ou = à 60% - rappel: l'apport de solvant ne doit être fait qu'après que la température de l'enrobé est en dessous de 90°C Note: Norme en vigueur: laisser refroidir dans une atmosphère exempte d'humidité et peser. Le texte de la demande de dérogation (laisser refroidir au dessiccateur et peser) correspond à la version antérieure de la norme. | Lorsque la masse constante a été atteinte, laisser refroidir au dessiccateur et peser. | Est-ce nécessaire de placer les échantillons secs dans un dessiccateur pour les laisser refroidir une fois qu’ils ont été pesés à masse constante ? Les matériaux chauds sont utilisés sans les laisser refroidir pour la poursuite de l’essai. La norme nous autorise à peser les gravillons chauds de suite, après séchage. Il faudrait un dessiccateur d’un très grand volume | Manipulation des enrobés à chaud, après s’être assuré qu’ils soient à masse constante sans les laisser refroidir. Les matériaux chauds sont utilisés sans les laisser refroidir pour la poursuite de l'essai.
21 | 169-11 |  | 1 | NF EN 12 697-01 | Mélanges bitumineux – Méthode d’essais pour enrobés à chaud – Partie 1 : Teneur en liant soluble – Appareils automatiques à tamis cylindriques | 6.3.2 | Mode Opératoire | cas 2: la justification porte sur l'hygrométrie de la salle d'essai qui doit être par exemple < ou = à 60% | la justification porte sur l'hygrométrie de la salle d'essai qui doit être par exemple < ou = à 60% - rappel: l'apport de solvant ne doit être fait qu'après que la température de l'enrobé est en dessous de 90°C Note: Norme en vigueur: laisser refroidir dans une atmosphère exempte d'humidité et peser. Le texte de la demande de dérogation (laisser refroidir au dessiccateur et peser) correspond à la version antérieure de la norme. | Lorsque la masse constante a été atteinte, laisser refroidir au dessiccateur et peser. | Est-ce nécessaire de placer les échantillons secs dans un dessiccateur pour les laisser refroidir une fois qu’ils ont été pesés à masse constante ? La norme nous autorise à peser les gravillons chauds de suite, après séchage. Il faudrait un dessiccateur d’un très grand volume | Manipulation des enrobés à chaud, après s’être assuré qu’ils soient à masse constante sans les laisser refroidir. Les matériaux chauds sont utilisés sans les laisser refroidir pour la poursuite de l’essai.
22 | 237-11 |  | 1 | NF EN 12 697-01 | Teneur en liant soluble des enrobés à chaud | 6.3.2 | « lorsque ….peser » | cas 2: la justification porte sur l'hygrométrie de la salle d'essai qui doit être par exemple < ou = à 60% | la justification porte sur l'hygrométrie de la salle d'essai qui doit être par exemple < ou = à 60% - rappel: l'apport de solvant ne doit être fait qu'après que la température de l'enrobé est en dessous de 90°C | Lorsque la masse constante a été atteinte, laisser refroidir au dessiccateur et peser. | Manipulation très fréquente / optimisation de la méthode | Le refroidissement (6.3.2) des granulats contenus dans le tambour de l'asphalt (extraction à chaud) est réalisé à l'air libre et non au dessiccateur Écart de masse finale entre le refroidissement à l'air libre et au dessiccateur est négligeable (voir essais comparatifs sur le site de Rochefort)
23 | 37-11 |  | 1 | NF EN 12 697-01 | Teneur en liant soluble - Méthode B2.1- par différence (centrifugeuse à flux continu: SMM, NEBA) | article 5.2 article 5 3 : | EXTRACTION DU LIANT et SEPARATION DE LA MATIERE MINERALE (B.2.1) | cas 0 |  | La norme ne prend pas en compte la méthode d’extraction à partir de tamis cylindrique. | Impossibilité d’étalonner les tamis cylindriques, nous prenons l’option de vérifier les valeurs issues des tamis cylindriques par rapport à des valeurs provenant de tamis à fond plat. | Descriptif de la méthode : La méthode d’extraction par tamis cylindrique est considérée comme répondant à la norme, si les tamis utilisés sont référencés et étalonnés : • Vérification par essais croisés avec tamisage sur tamis étalonné de 0.063 mm avec un sable de 0/2 mm fillérisé entre 10 % et 15 %. • Lavage d’environs 500 g de sable 0/2 à l’eau (Tamis 31.5) et comparatif après avoir laver le matériau à l’infratest. • Vérification si l’écart est inférieur à +/- 0.5% entre tamisage Infratest et tamisage avec le tamis de 0.063 mm étalonné. Une étude comparative est jointe au document, elle comprend le comparatif sur la quantité de filler mesurée avec un tamis étalonné et la quantité de filler mesurée avec différents tamis cylindrique.
24 | 36-11 |  | 1 | NF EN 12 697-01 | Méthode d’essai pour liant hydrocarboné à chaud : teneur en liant soluble Méthode B 32 | B .3.2.2 | Mode opératoire | cas 0 |  | Méthode utilisant un four : préchauffer le four à (150+/- 10°) C pendant 15 minutes, la température mesurée à l’intérieur du four (5+/-2)mm au dessus du liquide dans la coupelle. Placer la coupelle horizontale dans le four, laisser évaporer pendant (25+/- 2) min et retirer la coupelle. | Nous n’avons pas la possibilité de positionner des sondes de température à +/- 5 mm de la coupelle pour vérifier la température, la seule indication est la consigne de température et la température effective à l’intérieure de l’étuve | Proposition de dérogation : Ne pas vérifier la température à 5 mm, mais prendre pour référence la température effective de l’étuve. Etude comparative : Nous avons dans le cadre des étalonnages de nos étuves, vérifier les écarts de mesure de température entre des sondes positionnées à 5 mm de la coupelle et la température de consigne relevé par l’étuve .Les écarts de mesure sont inférieurs à 5°C, confère les mesures jointes à la fiche. Influence sur le résultat d’essais : Non car il n’y a pas de différence significative entre la température de consigne et la température relevée au dessus des coupelles.
25 | 123-11 |  | 1 | NF EN 12 697-01 | Méthode d’essai pour enrobé à chaud – partie 1 : teneur en liant soluble méthode B16 B24 B32 (méthode de Rouen) | B 2 4 | Centrifugeuse à godets – type 2 | cas 1 |  | « Une centrifugeuse à godets capable de produire une accélération minimale de 40 000 m/s2 ….» | Beaucoup de matériels (la majorité !) utilisés de tout temps et par beaucoup de laboratoires en France ne permettent pas d’atteindre ce niveau d’accélération. Notre « parc » centrifugeuses ne comporte que 3 machines sur 11 réellement conformes. Pour autant, ce niveau d’accélération n’est pas indispensable pour obtenir des résultats représentatifs, « identiques » à ceux obtenus avec l’accélération indiquée, du moins avec les fines et fillers d’apport qui nous concernent. | Centrifugeuse à godets capable de produire une accélération supérieure à 20 000 m/s2 Nous avons vérifié qu’une accélération de 20 000 m/s2 conduisait à des résultats « identiques » à ceux obtenus avec une accélération de 40 000 m/s2 Sur 11 prises d’essais, de formules diverses avec des granulats différents, par des opérateurs différents, avec le même matériel, réalisation d’essais en double : - 2 godets de solution centrifugés à 20 000 - 2 autres à 40 000 Les moyennes obtenues sur le % de liant extrait sont identiques Les différences « 2 à 2 » sont négligeables au regard de la répétabilité de l’essai, et de signe aléatoire. Résultats ci-joint, voire le fichier « Etude comparative vitesse de centrifugation 9530 -1 »
26 | 124-11 |  | 1 | NF EN 12 697-01 | Méthode d’essai pour enrobé à chaud – partie 1 : teneur en liant soluble méthode B16 B24 B32 (méthode de Rouen) | B 3 2 2 | Mode opératoire | cas 1 |  | «…La température étant mesurée à l’intérieur du four à (5 + 2) mm au dessus du liquide dans la coupelle » | Dans la pratique, placer une sonde à cette distance dans une étuve nécessiterait un dispositif articulé très particulier, muni d’une butée, qui permette d’amener la sonde à l’emplacement voulu une fois la coupelle positionnée, car le rebord de la coupelle est plus élevé (25 + 5) mm, donc il faut « passer », et ensuite il n’est pas possible de vérifier la distance. Il faudrait aussi une sonde qui ne soit pas sensible à la température du dispositif articulé (nécessairement métallique) qui la supporte… Du moment que l’étuve, vérifiée en ce sens, permet effectivement de respecter la fourchette de température de 140 à 150°C dans un périmètre englobant la distance spécifiée, il ne nous semble pas utile de vérifier la température à chaque essai Cette partie du mode opératoire, pleinement nécessaire pour l’essai utilisant un évaporateur car sinon on dépasserait à coup sur les 150°C, n’est pas nécessaire dans une enceinte thermo régulée… | La température programmée pour le four permettant de respecter la fourchette 140 à 150°c au niveau de la surface d’évaporation des coupelles Nous avons vérifié une première étuve à Vénissieux avec des sondes disposées sur un même niveau horizontal Bien que cette vérification soit à refaire dans des conditions et avec des consignes plus proches de celles que réclame l’essai (140 à 150°C, renouvellement d’air…), nous avons mis en évidence: - la consigne qu’il faut programmer pour atteindre la température requise - une étendue des températures inférieure à 10°C à + 2 cm du plateau d’évaporation, en 4 points différents qui sont l’emplacement habituel des coupelles.
27 | 251-11 |  | 1 | NF EN 12 697-01 | Teneur en liant soluble | B 3.2 | B 3.2.1.2 | cas 1 |  | B.3.2.1.2 Un évaporateur comprenant une plaque chauffante capable de maintenir l'échanillon à une température comprise enrte 140°C et 150 °C et une cloche d'évaporation munie d'un termomètre, raccordée à un dispositif d'aspiration d'au moins 10 Kpa. Ou bien, un four capable der maintenir l'échantillon entre 140°C et 150°C et équipé d'une prise d'air capable de renouveler le volume du four 3 fois en 15 min. | Caractéristiques du matériel Impossibilité de mesurer cette donnée si non indiquée par le fournisseur. | Il n'est pas possible de déterminer que le volume du four est renouvelé 3 fois en 15 minutes dans la méthode B.3.2 L'étuve est quand même ventilée pour permettre l'évacuation du solvant évaporé.
28 | 252-11 |  | 1 | NF EN 12 697-01 | Teneur en liant soluble | B 3.2 | B 3.2.2.2 | cas 1 |  | Méthode utilisant un four : préchauffer le four à (150±10) °C pendant au moins 15 min, la température étant mesurée à l’intérieur du four à (5±2) mm au dessus du liquide dans la coupelle | Caractéristiques du matériel | La température dans le four à la méthode B.3.2 n'est pas mesurée à (5 ± 2) mm au dessus du liquide dans la coupelle. Des pesées à masse constante sont réalisées afin de s'assurer de l'évaporation complète du solvant. Vérification métrologique annuelle de l’étuve
29 | 250-11 |  | 1 | NF EN 12 697-01 | Teneur en liant soluble | B 3.2.1.1 |  | cas 1 |  | Des coupelles plates, munies d'un couvercle, d'un diamètre inférieur minimal de 90 mm et d'un diamètre extérieur max de 105 mm avec un bord de (25 ± 5/mm et de masse M1 , connue à 10 mg près. | Caractéristiques du matériel – coupelles plates en verre non disponibles | Les coupelles de la méthode B.3.2 ("méthode de rouen") peuvent ne pas avoir un bord haut de (25 ± 5) mm. Les diamètres (intérieur et extérieur) sont respectés La coupelle utilisée permet de contenir la solution bitume + solvant prélevée.
30 | 271-11 |  | 1 | NF EN 12 697-01 | Mélange bitumineux : Méthodes d’essai pour enrobés à chaud- Partie 1 : Teneur en liant soluble | B.2.1 | Centrifugeuse à flux continu | cas 0 |  |  | L’échantillon étant très petit, cela augmente l’incertitude sur la représentativité de l’ensemble de la production. | De manière à diminuer l'incertitude des mesures, nous avons décidé d'utiliser les masses suivantes: - D = 20mm, m = 1300 à 2000g - D = 14mm, m = 1200 à 1400g - D = 10mm, m = 800 à 1000g - D = 6.3mm, m = 400 à 500g
31 | 158-11 |  | 1 | NF EN 12 697-01 | Mélanges bitumineux – Méthode d’essais pour enrobés à chaud – Partie 1 : Teneur en liant soluble – Méthode B1.6 – B2.4 – B3.2 (Méthode de ROUEN) | B.3.2.2 | Mode opératoire | cas 1 |  | Méthode utilisant un four : préchauffer le four à (150±10) °C pendant au moins 15 min, la température étant mesurée à l’intérieur du four à (5±2) mm au dessus du liquide dans la coupelle | Absence d’étuves sur chantier pouvant être équipées de thermocouple afin de contrôler la température à (5±2) mm au dessus du liquide dans la coupelle. | Dérogation existante Méthode utilisant une étuve sans mesure de la température à (5±2) mm au dessus du liquide dans la coupelle Des essais ont été réalisés afin de s’assurer qu’il n’y a aucune variation de température au sein de l’étuve.
32 | 03-11 |  | 1 | NF EN 12 697-01 | Teneur en liant soluble - Méthode B2.1- par différence (centrifigeuse à flux continu: SMM, NEBA) | B2.1 | B2.1 Centrifugeuse à flux continu | cas 0 | appareil automatique à tamis cylindrique et seulement "par différence" (pas B.2.1) | « Peser séparément 2 bols de centrifugeuses secs et propres à 0.1g près. Placer l’un des bols dans la centrifugeuse et réserver l’autre… » | Utilisation de 2 bols | Utilisation d’un seul bol de centrifugeuse dans le cas où, à la fin de l’extraction, le matériau est bien lavé. Dans le cas contraire, nous effectuons une seconde extraction et un 2ème bol.
33 | 246-11 |  | 1 | NF EN 12 697-01 | Teneur en liant soluble | B2.4 .2 | mode opératoire | cas 1 |  | Centrifuger à au moins 40 000m/s2 pendant au moins 30 minutes pour l'asphalte coulé routier et pendant au moins 15 minutes pour les autres types d'enrobés. | Caractéristiques du matériel | Les centrifugeuses pour l'extraction à froid présentent une accélération inférieure aux 40 000m/s² requis par la norme. Le temps de centrifugation est augmenté pour compenser (en partie) l'accélération inférieure que possèdent les centrifugeuses (voir note E22)
34 | 64-11 |  | 1 | NF EN 12 697-01 | Mélanges bitumineux Méthode d’essais pour mélange hydrocarboné à chaud Partie 1 : Teneur en liant soluble | B3.2 | Méthode d’extraction à partir d’une portion et calcul massique Paragraphe B3.2.2.2 | cas 1 |  | Paragraphe B3.2.2.2 : Méthode utilisant un four….la température étant mesurée à l’intérieur du four à (5+/-2) mm au dessus du liquide dans la coupelle. | Mesure de la température dans l’étuve par la sonde située à hauteur de la coupelle en non directement au dessus du liquide de la coupelle. | Mesure de la température dans l’étuve qui est conforme en terme d’homogénéité et répartition de la température.
35 | 63-11 |  | 1 | NF EN 12 697-01 | Mélanges bitumineux Méthode d’essais pour mélange hydrocarbonné à chaud Partie 1 : Teneur en liant soluble | B3.2 | Méthode d’extraction à partir d’une portion et calcul massique Paragraphe B3.2.1.1 | cas 1 |  | Paragraphe B3.2.1.1 : des coupelles plates munies d’un couvercle, d’un diamètre interieur minimal de 90mm et d’un diamètre extérieur maximal de 105mm avec un bord de (25+/-5)mm et de masse M1 connue à 10mg près. | Problèmes ponctuels d’évaporation incorrecte du solvant lors de l’utilisation de coupelles présentant un bord de 25mm (effet de paroi) | Hauteur des coupelles utilisées 15mm, limitant les effets de parois et assurant une meilleure évaporation du solvant dans le cadre d’une évaporation en étuve.
36 | 31-11 |  | 1 | NF EN 12 697-01 | Détermination de la teneur en bitume d’un enrobé par dissolution à froid : Méthode B21 | Chapitre 6 et annexe A2 | Séchage à masse constante | cas 2 |  | Chapitre 6 Tous les modes opératoires d’essai décrits dans la présente norme européenne, requièrent, à un certain stade, de s’assurer que tous les matériaux ou équipement sont séchés à masse constante. Dans ce cas, la méthode décrite en 6.2 ou 6.3 doit être utilisée. Annexe A2 Il est important, pour l’analyse des matériaux enrobés, de bien comprendre l’effet de la présence d’eau dans les échantillons d’essai. Les matériaux produits à partir de granulats pratiquement secs et prélevés pour essai immédiat, comportent généralement une très faible teneur en eau, contrairement aux matériaux issus de granulats humides, produits notamment à plus basses températures de malaxage et aux matériaux prélevés après exposition aux intempéries, qui peuvent contenir de grandes quantités d’eau. Pour les méthodes de détermination de la teneur en liant par différence, il est essentiel de disposer d’une estimation précise de la teneur en eau pour déterminer correctement les teneurs en liant. | Les enrobés sont directement introduits dans le tamis de lavage cylindrique, il n’y a pas de vérification sur les teneurs en eau des enrobés avant désenrobage, car les matériaux sont prélevés à chaud, on peut effectivement se poser la question dans le cas d’utilisation de fraisât à fort taux | Proposition de dérogation : Ne pas vérifier la teneur en eau des enrobés avant la procédure de desenrobage. Etude comparative : Une étude comparative est jointe au document, nous avons mesuré les teneurs en sur des enrobés contenant entre 20% et 50 % de fraisats Influence sur le résultat d’essais : Non car il n’y a aucune présence d’eau constaté.
37 | 324-11 |  | 1 | NF EN 12 697-01 | Mélanges bitumineux-Méthode d’essai pour mélange hydrocarboné à chaud-partie 1 : teneur en liant soluble |  |  | cas 1 | - la question posée ne concerne la réalisation de l'essai. Le rapport d'essai doit mentionner la valeur obtenue. - Le groupe constate effectivement qu'il existe des écarts de résultats entre méthodes . Ce est important. Il nécessite une réflexion spécifique qui sera proposé à la commission Laboroute. |  | La norme n’ouvre pas la possibilité de correction en cas de différence notable entre deux méthodes de mesure de la teneur en liant soluble. Des essais croisés ont été réalisés sur la méthode de rouen et l’asphalt analysator entre les Laboratoires de St Herblain, Ploërmel, Tours sur un échantillon d’enrobé industriel quarté en 12 échantillons unitaires analysés avec les deux méthodes et les matériels de chacun des trois sites par deux techniciens qui ont travaillé indépendamment mais avec le même matériel d’essai. Au vu et à l’analyse des résultats comparatifs homogènes, nous appliquons une correction négative permanente et systématique sur la valeur en pourcentage du passant au tamis de 63 pm de 0,6%
38 | 04-11 |  | 1 | NF EN 12 697-01 | Teneur en liant soluble - Méthode B2.1- par différence (centrifigeuse à flux continu: SMM, NEBA) | 6 | Séchage à masse constante | cas 1 | ; | « Placer le matériau ou l’appareillage dans le four et sécher jusqu’à masse constante et à une température de (100+-5)°C. NOTE 1 La masse constante est estimée atteinte lorsque la différence entre les pesées successives réalisées à intervalles de 30 min n’excède pas 0.05% de la dernière masse pesée. » | Faire les pesées successives toutes les 30 min. | Les pesées successives ne sont pas effectuées compte tenu du fait que le matériau est laissé au moins 12h à l’étuve, avant de lancer l’extraction.
39 | 47-11 |  | 1 | NF EN 12 697-01 | Teneur en liant soluble Kumagawa (sur enrobés non anhydres) | B.1.3.1 | Appareillage | cas 2 | déjà validé par le COFRAC | B.1.3.1.2 Une cartouche de papier-filtre pressé ou filtre plissé. | Le dosage en eau est très susceptible à l’emploi de cartouches cellulosiques couramment utilisées lors de cet essai. | La cartouche cellulosique est remplacée par un panier métallique à maille calibrée. Une MEI spécifique est rédigée et des contrôles de validité de l’essai sont réalisés. Dérogation justifiée et validée par le COFRAC. Le volume du piège à eau est contrôlé. Un « essai de vérification interne » est réalisé sur un échantillon dont la masse d’eau et la teneur en liant sont connues une fois par an.
40 | 137-11 |  | 1 | NF EN 12 697-01 et 02 | Teneur en liant soluble. Appareil automatique à tamis cylindrique | 6.3 | Mode Opératoire | cas 2 | nécesiterait un dessicateur de grande dimension | 6.3.1 Placer le matériau ou l'appareillage dans le four et sécher jusqu'à masse constante et à une température de (110 ± 5)°C. NOTE 1 : La masse constante est estimée atteinte lorsque la différence entre les pesées successives réalisées à intervalles de 30 min n'excède pas 0,05% de la dernière masse pesée. NOTE 2 : Par commodité, il est recommandé que les pesées successives pour déterminer la masse constante puissent être effectuées même lorsque le matériau est chaud. Il est prudent de protéger la balance de la chaleur. 6.3.2 Lorsque la masse constante a été atteinte, laisser refroidir au dessicateur et peser. NOTE : Lorsque'il est nécessaire de sécher une prise d'essai avant analyse, une température de (80 ± 5)°C peut être plus appropriée pour éviter l'égouttage du liant, mais une augmentation de la durée de l'opération sera nécessaire. | Impossibilité de trouver un dessiccateur permettant de contenir la colonne de tamis ou le tamis cylindrique. | Par dérogation à la norme, le séchage de l'échantillon est réalisé en laissant le matériau au moins 1h à l'étuve. Une étude comparative a été effectuée sur différents échantillons présents au laboratoire en comparant l’incidence d’un refroidissement à l’air et au dessiccateur (Voir fichier joint). La variation est inférieure à 0.02% (En moyenne) sur la teneur en bitume.
41 | 138-11 |  | 1 | NF EN 12 697-01 et 02 | Teneur en liant soluble. Appareil automatique à tamis cylindrique | B2.1 | Centrifugeuse à flux continu | cas 2 | nécesiterait un dessicateur de grande dimension | B.2.1.2 Mode opératoire B.2.1.2.1 Peser séparément deux bols de centrifugeuses secs et propres à 0,1 g près. Placer l'un des bols dans la centrifugeuse et réserver l'autre. Peser le tamis qui équipe l'entonnoir de remplissage. | Utilisation de 2 bols. Ne devrait pas s’appliquer pour les machines de type Appareil à tamis cylindrique. | Par dérogation à la norme, un seul bol de centrifugeuse est utilisé.
42 | 73-11 |  | 1 | NF EN 12 697-02 | Granulométrie | 7 | Préparation de l'échantillon | cas 2 | utilisation des cas défavorables | "Les granulats récupérés doivent être séchés jusqu'à masse constante. Les grains doivent être complètement séparés. Note 2 La masse constante est obtenue lorsque la variation de masse des granulats entre deux déterminations espacées l'une de l'autre par un intervalle de temps d'au moins 30 minutes, à une température de (110±5) °C, est inférieure à 0.1%." |  | Définition d'un temps de séchage minimum.
43 | 212-11 |  | 1 | NF EN 12 697-02 | Mélange Bitumineux - Méthode d'essai pour mélange hydrocarboné à chaud Partie 2 : Granulométrie | 7 | préparation de l’échantillon | cas 2 |  | Note 2 : La « masse constante » est obtenue lorsque la variation de masse des granulats entre deux déterminations, espacées l'une de l’autre par un intervalle de temps d’au moins 30 minutes, à une température de (110 ± 5)°C, est inférieure à 0.1%. | Faire les 3 pesées successives. | Des pesées effectuées sur plusieurs échantillons nous permettent de considérer être à la "masse constante" après 1h 00 d'étuvage à 110°
44 | 261-11 |  | 1 | NF EN 12 697-02 | Mélange Bitumineux - Méthode d'essai pour mélange hydrocarboné à chaud Partie 2 : Granulométrie | 7 | préparation de l’échantillon | cas 2 |  | Note 2 : La « masse constante » est obtenue lorsque la variation de masse des granulats entre deux déterminations, espacées l'une de l’autre par un intervalle de temps d’au moins 30 minutes, à une température de (110 ± 5)°C, est inférieure à 0.1%. | Faire les 3 pesées successives. | Des pesées effectuées sur plusieurs échantillons nous permettent de considérer être à la "masse constante" après 1h 00 d'étuvage à 110°
45 | 316-11 |  | 1 | NF EN 12 697-02 | Mélanges bitumineux – Méthode d’essais pour mélange hydrocarboné à chaud -Partie 2 : Granulométrie | 7 | Préparation de l’échantillon | cas 2 |  | Les granulats récupérés doivent être séchés jusqu’à masse constante. La masse constante est obtenue lorsque la variation de masse des granulats entre deux déterminations, espacées l’une de l’autre par un intervalle de temps d’au moins 30 minutes, à une température de (110 ± 5)°C, est inférieure à 0.1%. | Limiter le nombre de pesées | La double pesée n’est pas pratiquée pour s’assurer que la masse est constante. Dans le cas d’un étuvage à 130°C pour parachever l’évaporation du solvant, on atteint la masse constante après un temps minimum de 30 min de séchage.
46 | 69-11 |  | 1 | NF EN 12 697-02 | Granulométrie | 8 | Mode opératoire | cas 2 |  | "L'essai doit être effectué sur les granulats conformément à l'EN 933-1. Quand on dispose d'une quantité de matériau à soumettre à l'essai inférieure à celle requise dans cette Norme Européenne, il faut soumettre à l'essai la totalité du matériau dont on dispose. Toutefois, la quantité minimale de matériau doit être 50 D g" | Pesées successives pour assurer la fin du tamisage. | La fin du tamisage n'est pas jugée par pesées successives mais visuellement.
47 | 315-11 |  | 1 | NF EN 12 697-02 | Mélanges bitumineux – Méthode d’essais pour mélange hydrocarboné à chaud -Partie 2 : Granulométrie | 8 | Mode opératoire | cas 2 |  | L’essai doit être effectué sur les granulats conformément à l’EN 933-1 (cf article 7.2 tamisage) | Limiter le nombre de pesées | La fin du tamisage n’est pas vérifiée par mesure de la variation de masse de refus. Elle est appréciée visuellement La pratique de l’essai, avec des granulats le plus souvent peu friables, conduit à constater visuellement l’absence de passant après un tamisage manuel. Il n’est alors pas utile de valider l’absence de variation par des mesures.
48 | 65-11 |  | 1 | NF EN 12 697-02 | Mélanges hydrocarbonnés à chaud : granulométrie | 8 | Mode opératoire | cas 2 |  | L’essai doit etre réalisé conformément à l’EN 933-1 L’exécution du tamisage peut etre considérée comme achevée lorsque le refus ne change pas plus de 1% en 1 minute de tamisage. | Essayer d’éviter les pesages successifs répétitifs synomymes de sources d’erreur essentiellement par inadvertance. | Appréciation visuelle de la fin du tamisage.
49 | 125-11 |  | 1 | NF EN 12 697-02 | Méthode d’essai pour enrobé à chaud – partie 2 : granulométrie | 8 et 10 | Mode opératoire ET Rapport d’essai | - cas 2 chap 8 - cas 3 pour le chap 10 |  | Chap 8 «…l’essai doit être effectué sur les granulats conformément à l’EN 933-1 » Chap 10 par c ) : la granularité, ….pour toutes les prises d’essai, à la décimale la plus proche | Chap 8 : il nous apparaît logique d’adopter les mêmes dérogations que celles admises pour la norme à laquelle il est fait référence: – pesées effectuées directement en refus cumulé – fin du tamisage appréciée de façon visuelle (on ne parle pas ici du contrôle à 0.063 mm) Chap 10 : bien qu’il soit fait référence à EN 933-1 pour laquelle les résultats s’expriment à l’unité et non à la décimale, on nous demande ici, sur des prises d’échantillons plus faibles, voir insuffisantes au regard de cette norme, d’exprimer des passant à la décimale… | – pesées effectuées directement en refus cumulé – fin du tamisage appréciée de façon visuelle (on ne parle pas ici du contrôle à 0.063 mm) – résultats exprimés à la valeur entière, et à la décimale pour le seul tamis de 0.063mm. Pas d’étude comparative réalisée 8 : Le risque de perdre des granulats lorsqu’on fait des pesées séparées est plus grand que pour un pesage en cumulé, avec un risque d’erreur d’autant plus significatif que la prise d’essai est petite. Et aucun intérêt pratique à procéder ainsi puisqu’on ne réalise pas, en principe, d’essai d’aplatissement suite à une extraction. 10 : Compte tenu de la faible taille de la prise d’essai, annoncer un résultat à la valeur entière paraît plus adapté (on ne peut s’engager raisonnablement sur un niveau de précision à la décimale)
50 | 55-11 |  | 1 | NF EN 12 697-03 | Méthodes d’essai pour mélange hydrocarboné à chaud Partie 3 : Récupération des bitumes : évaporateur rotatif | 7.3 | Mode opératoire de distillation | cas 2 |  | 7.3.4. tableau 1 conditions de distillation de la seconde phase P2 = 1.3kPa pour le Dichlorométhane. | L’application de ce texte est très difficilement réalisable : faire le vide complet à 150°C ? | Prendre une pression de 7kPa pour la phase 2.
51 | 110-11 |  | 1 | NF EN 12 697-05 | Masse volumique réelle des matériaux bitumineux mode opératoire A | 5 | Matériaux | cas 2 |  | Eau dégazée (fraichement dégazée et refroidie) ou solvant organique propre à la dissolution des liants bitumineux. | Peut-on utiliser une eau déminéralisée pour réaliser l'essai mv dans l'eau au lieu d'eau dégazée ? | L'essai lui-même dégaze l'eau et l'écart de résultats est très inférieur à l'incertitude ex : résultats avec eau dégazée 2,623 kg/m3 résultats avec eau déminéralisée 2,626 kg/m3
52 | 111-11 |  | 1 | NF EN 12 697-05 | Masse volumique réelle des matériaux bitumineux | 10 | Calcul | cas 0 | tirage de 2012 | W = 1,000 16584 – 0,000793xt – 0,00000529t² | Peut-on ne pas respecter la formule qui exprime la masse volumique de l'eau en fonction de la température d'essai et appliquer la formule mentionnée dans la note du 18 mai 2010 de la commission CTEC ? | Formule mathématique erronée
53 | 314-11 |  | 1 | NF EN 12 697-05 | Mélanges bitumineux – Méthode d’essais pour mélange hydrocarboné à chaud -Partie 5 : Masse volumique réelle des matériaux bitumineux | 10.1.2 | Calcul - généralités | cas 0 | tirage de 2012 | Formule pour calculer la masse volumique de l’eau. | Erreur dans la formule de calcul | Modification de la formule => Cf TC 227 / WG1
54 | 206-11 |  | 1 | NF EN 12 697-05 | Mélanges bitumineux. Méthodes d’essai pour mélange hydrocarboné à chaud. Partie 5 : Masse volumique réelle (MVR) des matériaux bitumineux. Mode opératoire A : méthode volumétrique | 10.1.2 | Calcul, Généralités, masse volumique de l’eau | cas 0 | tirage de 2012 | Formule pour calculer la masse volumique de l’eau. | Formule fausse : w = 1,00016584 - 0,000793 t - 0,00000529 t² | Formule (de l’ancienne version de la norme NF EN 12697-5) communiquée par le CTEC (Comité Technique Essais relatifs aux Chaussées) et transmise par le Cofrac : w = 1,00025205 - 0,000000759 t - 0,00000532 t²
270 | 230-11 |  | 4 | NF EN 1 097-05 | Masse volumique des matériaux bitumineux | Annexe C | Procédure d’étalonnage d’un pycnomètre | cas 2 |  | C3 évacuer l’air emprisonné dans l’eau en appliquant un vide avec une pression résiduelle de moins de 4 kPa pendant 15+/-1 mn | Dispositions de pression résiduelle très restrictives / essai peu pratiqué | L'étalonnage est réalisé en interne selon un mode opératoire commun interne, sans pompe à vide Cf note complémentaire E1 ( –essais justificatifs)
55 | 78-11 |  | 1 | NF EN 12 697-06 | Détermination de la masse volumique apparente des éprouvettes bitumineuses | 8 | Préparation des échantillons | cas 1 | acceptation si température inférieure ou égale à 25 °C | "Les corps d'épreuve doivent être nettoyés si nécessaire par brossage ou lavage, selon les spécifications. Les éprouvettes doivent être sèches, avoir une teneur en eau connue ou être séchées à température ambiante à masse constante" | Temps de séchage souvent très long à température ambiante au sein d'un laboratoire. | Détermination d'un temps de séchage minimum en étuve ventilée à 30°C.
56 | 88-11 |  | 1 | NF EN 12 697-06 | Méthode d'essai pour mélange hydrocarboné à chaud Partie 6 : Détermination de la masse volumique apparente des éprouvettes bitumineuses | 5.1 | Généralités | cas 1 | voir norme 2012 (formule) | La masse volumique de l'eau à 25°C doit être prise égale à 997,1kg/m3. Pour les autres températures la masse volumique de l'eau doit prise égale à (997,1.K)kg/m3. |  | Pas de correctyion de la masse volumique de l'eau par rapport à sa température (parfaitement prise en compte de MV=1 T/m3).
57 | 112-11 |  | 1 | NF EN 12 697-12 | Détermination de la sensibilité à l'eau des éprouvettes bitumineuses | 6-2-1-3 | Corps d'épreuve | cas 2 |  | Pour les éprouvettes (80 + 2) mm, la dimension maximale du granulat ne doit pas dépasser 11 mm | Les éprouvettes d'enrobés drainants de D > 14 mm sont moulées dans des moules de diamètre intérieur 80 mm. | Les résultats de teneur en vides obtenus sont mieux corrélés avec les mesures effectuées sur chantier. Ils donnent donc au formulateur un outil plus réaliste pour prévoir le caractère drainant de tels enrobés.
58 | 113-11 |  | 1 | NF EN 12 697-12 | Détermination de la sensibilité à l'eau des éprouvettes bitumineuses | 6-2-2-2-4 | Corps d'épreuve humides | cas 1 |  | Noter dans le rapport d'essai tout corps d'épreuve dont le volume s'est accru de plus de 2 % | Peut-on ne pas mesurer les dimensions des éprouvettes immergées après dégazage ? | Cette disposition provient en effet du dégazage à 6,7 kpa prévu au 6-1-2-2 de la méthode A qui pourrait éventuellement déformer les éprouvettes de certains enrobés
59 | 290-11 |  | 1 | NF EN 12 697-13 | Méthodes d'essai pour enrobés à chaud - Mélanges bitumineux - Partie 13 : mesure de la température | 3-2 4-2 | Appareils de mesure de la température du matériau dans un camion ou sur un tas Mesures de la température dans un camion | cas 1 | 3.2: longieur de la sonde réduite à 100mm au lieu dee 300 mm 4.2: demande réduction nombre de mesures de 4 à 2 | La sonde du thermomètre doit avoir une longueur minimale de 300 mm, avec un détecteur thermique situé près de l’extrémité. Insérer la sonde dans le chargement du camion jusqu’à une profondeur d’au moins 100 mm. Effectuer au moins quatre mesures espacées régulièrement de chaque côté du camion et à au moins 500 mm des bords du chargement. Calculer le résultat en faisant la moyenne de toutes les mesures. | Longueur de 300 mm fragilise la sonde Temps d’immobilisation important pour mesurer la température | Sonde longueur ≤ à 300 mm Mesure : moyenne de 2 températures Cf. note du Clare
60 | 272-11 |  | 1 | NF EN 12 697-13 | Mélanges bitumineux – Méthode d’essai pour enrobés à chaud – Partie 13 : Mesure de la température | pas 4.3 mais 4.2 | Mesures de la température dans un camion | cas 2 | 4.2: demande de réaliser les mesures d'un seul côté du camion | Effectuer au moins quatre mesures espacées régulièrement de chaque côté du camion et à au moins 500 mm des bords du chargement. | Le prélèvement des deux côtés du camion oblige le technicien à descendre du quai de bâchage et remonter de l’autre côté = Risque de chute. Cette dérogation concerne la sécurité de l’opérateur. | Afin d'éviter des risques de chute, les prélèvements d'enrobés et les mesures de température peuvent être effectués d'un même côté du camion ou du finisseur. L'opérateur prendra soin d'effectuer un prélèvement représentatif entre les zones de chargement avant - centrale et arrière du camion.
61 | 176-11 |  | 1 | NF EN 12 697-22 | Méthode d’essai pour mélanges hydrocarbonés à chaud – Essai d’orniérage | 7-1-1-3 | Sondes de températures | cas 1 | le mouvement du pneu peut créer un échauffement. L'emplacement et les dimensions donnés dans la norme protegent la sonde du risque d'écrasement. | Pour les éprouvettes à utiliser sur les dispositifs de grandes dimensions, insérer les sondes de température dans l’éprouvette pour le contrôle de la température comme illustré Figure 1 (Emplacement des sondes de températures pour le dispositif de grandes dimensions). | En respectant le positionnement normatif de la sonde de température d’essai, lors du passage de la roue, celle-ci peut être cassée par le flanc du pneu écrasé. (voir photographies 1 et 2) Le système de mesures livré par notre fournisseur (MLPC) sur lequel se fixe la jauge de profondeur pour mesurer les déformations locales, nous oblige à enlever systématiquement cette sonde de température d’essai. (voir photographie 3). | Déplacement de la sonde de température d’essai dans un angle de la plaque d’enrobés hydrocarbonés pour éviter toute casse. (Entre 2 et 3 cm de l’angle inférieur droit : photographie 4) L’éprouvette d’enrobés hydrocarbonés reste dans l’enceinte chauffée de l’orniéreur à 60°C au minimum 12 heures avant d’être soumise à l’essai (§ 8.1.4). L’emplacement de la sonde de température d’essai n’a aucune incidence sur la température mesurée.
62 | 172-11 |  | 1 | NF EN 12 697-26 | Mélanges bitumineux - Méthode d’essai pour mélange hydrocarboné à chaud Partie 26 : Module de rigidité | 3.2 | Conditions de stockage | cas 5 | nouvelle version de la norme (juin 2012) | Si la période de stockage est inférieure à 4 jours, la température de stockage ne doit pas dépasser 25 °C. Pour un stockage supérieur à 4 jours, la température ne doit pas dépasser 5°C. Les températures et les durées de stockage doivent être consignées. Les éprouvettes doivent être stockées sur une face plate et ne doivent pas être empilées. | Dans le cas d’échantillons conservatoire ou de carottages chantier, le volume de confinement peut-être très important (enceintes ventilées bloquées à 5°C), surtout si les éprouvettes ne peuvent être empilées. Une température de (20 ±5) °C et obscurité ne sont-elles pas suffisant pour ralentir le vieillissement prématuré des éprouvettes ? Pourquoi, sur les 7 méthodes de mesures de module de rigidité décrit dans la norme, seule celle-ci donne des conditions de stockage aussi sévères ? | Stockage des éprouvettes à la température de (20 ±5) °C, à l’abri de la lumière et non empilées. Les éprouvettes carottées dans une couche de chaussée compactée ont déjà subi des conditions extrêmes.
63 | 114-11 |  | 1 | NF EN 12 697-26 | Module de rigidité – Annexe D | 5-4 / D1 / D4.2.2 | Fréquences de chargement / Principe / Procédure d'essai | cas 0 | nouvelle version de la norme (juin 2012) | Le module de rigidité doit être déterminé à au moins quatre températures et pour chaque température à au moins 6 fréquences. | Peut-on réaliser l'essai de module complexe à une seule température 15°C et une seule fréquence 10 Hz par exemple au lieu de plusieurs conditions ? | La norme NF EN 13108-20 (juin 2006) - Spécifications des matériaux - Epreuve de formulation - stipule au § D.8 une seule température et une seule fréquence pour la détermination du module selon l'EN 12697-26 : 15°C et 10 Hz pour l'essai DTC-CY; 2- Le balayage en fréquences et températures n'est pas nécessaire à l'obtention du résultat qui fait l'objet d'une spécification (contrairement à l'essai de module en traction directe - annexe E); 3- un seul et même capteur de force ne permet pas d'obtenir la précision demandée au § D. dans la gamme de valeurs très étendue (quelques N à quelques kN) induite par le balayage en fréquences et températures; 4 - avec une seule condition d'essai, l'endommagement de l'éprouvette est plus faible qu'avec plusieurs.
64 | 116-11 |  | 1 | NF EN 12 697-26 | Module de rigidité : essai de traction indirecte sur éprouvettes cylindriques - Annexe C | Annexe C / C-4-1 | Conditionnement et température d'essai | cas 0 | nouvelle version de la norme (juin 2012) | La norme requiert l'utilisation systématique, lors des essais, d'éprouvettes factices équipées de sondes de température placées à proximité de l'échantillon à tester. | Peut-on s'en affranchir en garantissant l'homogénéité, la stabilité et la précision de la température dans le corps d'épreuve à l'aide d'un étalonnage annuel adapté ? | 1) Les autres annexes (A,B, D et E) de la norme NF EN 12 697-26 ne mentionnent pas la présence d'éprouvettes factices à proximité du corps d'épreuve afin de vérifier le respect des spécifications de température. 2) Les vérifications annuelles de l'enceinte ETH0023 réalisées en 2006 (voir CV n°S2006-023 du 14/02/2006) et 2007 (voir CVS2007.0164 du 14/10/2007) indique que : - La température d'essai est respectée à +/- 0,5°C: écarts respectifs en 2006 et 2007 de +0,4°C et -0,1°C; - l'écart de température entre le centre de l'éprouvette et sa périphérie est inférieur à +/- 0,4°C: écarts respectifs en 2006 et 2007 de +0,0°C et +0,1°C; - pas de dérive métrologique sensible > les températures dans l'air et au coeur des éprouvettes sont maîtrisées.
65 | 165-11 |  | 1 | NF EN 12 697-26 | Mélanges bitumineux - Méthode d’essai pour mélange hydrocarboné à chaud Partie 26 : Module de rigidité | C.3.2 | Conditions de stockage | cas 5 | nouvelle version de la norme (juin 2012) | Si la période de stockage est inférieure à 4 jours, la température de stockage ne doit pas dépasser 25 °C. Pour un stockage supérieur à 4 jours, la température ne doit pas dépasser 5°C. Les températures et les durées de stockage doivent être consignées. Les éprouvettes doivent être stockées sur une face plate et ne doivent pas être empilées. | Dans le cas d’échantillons conservatoire ou de carottages chantier, le volume de confinement peut-être très important (enceintes ventilées bloquées à 5°C), surtout si les éprouvettes ne peuvent être empilées. Une température de (20 ±5) °C et obscurité ne sont-elles pas suffisant pour ralentir le vieillissement prématuré des éprouvettes ? Pourquoi, sur les 7 méthodes de mesures de module de rigidité décrit dans la norme, seule celle-ci donne des conditions de stockage aussi sévères ? | Stockage des éprouvettes à la température de (20 ±5) °C, à l’abri de la lumière et non empilées. Les éprouvettes carottées dans une couche de chaussée compactée ont déjà subi des conditions extrêmes.
66 | 204-11 |  | 1 | NF EN 12 697-26 | Mélanges bitumineux. Méthodes d’essai pour mélange hydrocarboné à chaud. Partie 26 : module de rigidité. Annexe E : traction directe sur éprouvettes cylindriques (DT-CY) | E.2.2.1 | Appareils de mesure, peson | cas 4 | assurer la vérification sur la gamme d'utilisation | Peson, capable de mesurer une force avec une exactitude de 5 % entre 50 N et 200 N, et 1 % au-delà de 200 N. | On ne fait pas. | Les premiers points de vérification sont à 0 et 2000 N.
67 | 205-11 |  | 1 | NF EN 12 697-26 | Mélanges bitumineux. Méthodes d’essai pour mélange hydrocarboné à chaud. Partie 26 : module de rigidité. Annexe E : traction directe sur éprouvettes cylindriques (DT-CY) | E.2.4 | Appareillage, enceinte thermostatique | cas 1 |  | Enceinte thermostatique, capable de maintenir la température d’essai avec une exactitude de +/- 0.2 °C à un point unique situé au niveau central de la surface de mesure. | L’incertitude de l’étalon de E2M (initialement) ou le notre ne permet pas de rendre la vérification significative.
68 | 203-11 |  | 1 | NF EN 12 697-26 | Mélanges bitumineux. Méthodes d’essai pour mélange hydrocarboné à chaud. Partie 26 : module de rigidité. Annexe E : traction directe sur éprouvettes cylindriques (DT-CY) | E.3.1.2 | Préparation de l’éprouvette cylindrique | cas 1 |  | Un diamètre… supérieur ou égal à 4 x D ; la tolérance sur le diamètre dans la zone de mesure doit être inférieur à 0.5 mm. |  | Pour les matériaux 0/20, on applique une tolérance de 0.5 mm sur D ce qui implique une tolérance de 78 mm mini pour les éprouvettes et non sur le diamètre de l’éprouvette.
69 | 164-11 |  | 1 | NF EN 12 697-26 | Mélanges bitumineux - Méthode d’essai pour mélange hydrocarboné à chaud Partie 26 : Module de rigidité | E.4.1.1 | Stabilisation de la température | cas 2 | mais s'assurer que la température de ± 0,2 °C au niveau de l'éprouvette est respectée lors de l'essai (E.2.4). | Avant une série de chargements à une température d’essai donnée, les éprouvettes doivent être maintenues à la température d’essai à ±1 °C pendant au moins 4 h pour les éprouvettes d’un diamètre ou d’une largeur inférieurs ou égaux à 100 mm, et 8 h dans les autres cas. Avant de monter l’éprouvette sur la machine d’essai, l’enceinte doit être à la température d’essai depuis au moins 4 h. | L’ouverture de l’enceinte pour la mise en place de l’éprouvette annule de manière évidente l’équilibre de température obtenue au bout des 4 h. En outre, les éprouvettes devant être maintenues à la température d’essais pendant au minimum 4 h, le fait de conditionner l’enceinte au préalable pendant au moins 4 h également ne permet la mesure que d’un seul isotherme par jours. | Mise en température directement de l’enceinte et de l’éprouvette pendant 5 h. Les enceintes ayant un petit volume, la température de consigne est atteinte seulement après quelques minutes et restent nettement dans la précision demandée pour l’essai : ±1 °C. Un fois l’équilibre atteint, celui-ci ne sera plus perturbé. Permet de réduire le temps de réalisation d’un essai déjà très long.
70 | 171-11 |  | 1 | NF EN 12 697-26 | Mélanges bitumineux - Méthode d’essai pour mélange hydrocarboné à chaud Partie 26 : Module de rigidité | E.4.1.1 | Stabilisation de la température | idem 164 |  | Avant une série de chargements à une température d’essai donnée, les éprouvettes doivent être maintenues à la température d’essai à ±1 °C pendant au moins 4 h pour les éprouvettes d’un diamètre ou d’une largeur inférieurs ou égaux à 100 mm, et 8 h dans les autres cas. Avant de monter l’éprouvette sur la machine d’essai, l’enceinte doit être à la température d’essai depuis au moins 4 h. | L’ouverture de l’enceinte pour la mise en place de l’éprouvette annule de manière évidente l’équilibre de température obtenue au bout des 4 h. En outre, les éprouvettes devant être maintenues à la température d’essais pendant au minimum 4 h, le fait de conditionner l’enceinte au préalable pendant au moins 4 h également ne permet la mesure que d’un seul isotherme par jour. | Mise en température directement de l’enceinte et de l’éprouvette pendant 5 h. Les enceintes ayant un petit volume, la température de consigne est atteinte seulement après quelques minutes et restent nettement dans la précision demandée pour l’essai : ±1 °C. Un fois l’équilibre atteint, celui-ci ne sera plus perturbé. Permet de réduire le temps de réalisation d’un essai déjà très long.
71 | 115-11 |  | 1 | NF EN 12 697-26 – Annexe C | Module de rigidité : essai de traction indirecte sur éprouvettes cylindriques - Annexe C | Annexe C / C-3-2 | Stockage | cas 5 |  | Si la période de stockage est inférieure à 4 jours, la température de stockage ne doit pas dépasser 25°C. Pour un stockage supérieur à 4 jours, la température ne doit pas dépasser 5°C | Peut-on conserver quelque soit la durée, les corps d'épreuve entre 10 et 25°C, dans des bacs de sable et à l'abri du soleil ? | Voir pièce jointe
72 | 13-11 |  | 1 | NF EN 12 697-27 | Prélèvements d’échantillons d’enrobés à chaud | 4.1 | Appareillage et 4.1.2 : Mode opératoire | cas 4 | Dans l’attente de sa révision, il est possible d’y déroger sous la condition de définir la dérogation, de disposer de justification chiffrée montrant qu’il n’y ait pas d’écart significatif sur le résultat (1) et d’indiquer dans la liste d’essais qu’il est dérogé à la norme. (1) par exemple en faisant référence à une étude ou une publication (exemple: article du Club des LAboratoires Routiers de l'Est: Prélèvement et échantillonnage d'un enrobé bitimineux en centrale et sur chantier RGRA N°687 sepetmbre 2010) | « Une pelle d’échantillonnage (telle qu’illustrée à la Fig. 1) ou une écope d’échantillonnage (telle qu’illustrée à la figure 2) pour un matériau dont le granulat est de taille nominale inférieure à 16 mm.» « A l’aide d’une pelle ou d’une écope d’échantillonnage, réaliser au moins quatre prélèvements élémentaires d’environ 3 kg si D< 16mm…. A l’aide d’une pelle d’échantillonnage, réaliser au moins quatre prélèvements élémentaires d’environ 7 kg chacun si D> 16 mm…. » | Formes et dimensions des pelles ou écopes introuvables, à moins de les faire fabriquer spécialement. Quantités d’enrobés trop importantes pour des raisons de sécurité, lorsqu’on prélève en centrale ou sur chantier…. | Pas de spécification sur la forme de la pelle ou écope d’échantillonnage. Utilisation de la méthode CERIF : Quantités d’enrobés prélevées de 2 kg minimum par prélèvement élémentaire.
73 | 53-11 |  | 1 | NF EN 12 697-27 | Méthode d’essais pour enrobés à chaud Partie 27 : prélèvements d’échantillons | §4,1 | Prélèvement d’échantillons sur le chargement de camion | cas 4 | Dans l’attente de sa révision, il est possible d’y déroger sous la condition de définir la dérogation, de disposer de justification chiffrée montrant qu’il n’y ait pas d’écart significatif sur le résultat (1) et d’indiquer dans la liste d’essais qu’il est dérogé à la norme. (1) par exemple en faisant référence à une étude ou une publication (exemple: article du Club des LAboratoires Routiers de l'Est: Prélèvement et échantillonnage d'un enrobé bitimineux en centrale et sur chantier RGRA N°687 sepetmbre 2010) | A l’aide d’une pelle ou d’une écope d’échantillonnage, réaliser au moins au moins quatre prélèvements élémentaires d’environ 3 kg chacun, pour un matériau dont le granulat est de taille nominale inférieure à 16mm. A l’aide d’une pelle ou d’une écope d’échantillonnage, réaliser au moins au moins quatre prélèvements élémentaires d’environ 7 kg chacun, pour un matériau dont le granulat est de taille nominale supérieure à 16mm. Réaliser les prélèvements élémentaires à environ 100 mm de profondeur en différents endroits les plus espacés possible sans toutefois être situés à moins de 300 mm du bord du camion. | A l’aide d’une pelle d’échantillonnage, réaliser au moins au moins quatre prélèvements élémentaires d’environ 3 kg chacun (pour D<16mm) et 7kg (D>16mm), à différents endroits les plus espacées possible dans le camion. La politique COLAS interdit, pour des raisons de sécurité, de monter dans les bennes des camions. Les quais de bâchage ne sont pas toujours présents ou adaptés pour réaliser les prélèvements dans les bennes. | Effectuer 2 prélèvements élémentaires d’environ 3 kg du matériau considéré pour ne pas multiplier d’avantage les risques liés à ce type d’intervention.
74 | 291-11 |  | 1 | NF EN 12 697-27 | Méthodes d'essai pour enrobés à chaud - Mélanges bitumineux - Partie 27 : prélèvements d'échantillons | 4.1.1 4.1.2 | Prélèvement d’échantillons sur le chargement d’un camion Appareillage – Mode opératoire | cas 4 | Dans l’attente de sa révision, il est possible d’y déroger sous la condition de définir la dérogation, de disposer de justification chiffrée montrant qu’il n’y ait pas d’écart significatif sur le résultat (1) et d’indiquer dans la liste d’essais qu’il est dérogé à la norme. (1) par exemple en faisant référence à une étude ou une publication (exemple: article du Club des LAboratoires Routiers de l'Est: Prélèvement et échantillonnage d'un enrobé bitimineux en centrale et sur chantier RGRA N°687 sepetmbre 2010) | Une pelle d’échantillonnage (telle qu’illustrée à la Figure 1) ou une écope d’échantillonnage (telle qu’illustrée à la Figure 2) pour les matériaux dont la taille nominale est inférieure ou égale à 16 mm. À l’aide d’une pelle ou d’une écope d’échantillonnage, réaliser au moins quatre prélèvements élémentaires d’environ 3 kg chacun, pour un matériau dont le granulat est de taille nominale inférieure à 16 mm. À l'aide d'une pelle d’échantillonnage, réaliser au moins quatre prélèvements élémentaires d'environ 7 kg chacun, pour un matériau dont le granulat est de taille nominale supérieure à 16 mm. Réaliser les prélèvements élémentaires à environ 100 mm de profondeur en différents endroits les plus espacés possible sans toutefois être situés à moins de 300 mm du bord du camion. Retirer tout matériau de surface y compris tout élément grossier susceptible de s'ébouler lors du prélèvement. Combiner les prélèvements élémentaires obtenus pour former l’échantillon global. | Pelle difficile à trouver dans le commerce Prise d’échantillon global de 12 Kg trop importante | Pelle permettant de prélever 3 Kg (sans dimension particulière) Prélèvement global de 9 Kg Possibilité de quarter sur place et de ramener la prise d’essai
75 | 159-11 |  | 1 | NF EN 12 697-27 | Mélanges bitumineux – Méthodes d’essai pour enrobés à chaud – Partie 27 : Prélèvements d’échantillons. | 4.1.2 | Prélèvement d’échantillons sur le chargement d’un camion - Mode opératoire | cas 4 | Dans l’attente de sa révision, il est possible d’y déroger sous la condition de définir la dérogation, de disposer de justification chiffrée montrant qu’il n’y ait pas d’écart significatif sur le résultat (1) et d’indiquer dans la liste d’essais qu’il est dérogé à la norme. (1) par exemple en faisant référence à une étude ou une publication (exemple: article du Club des LAboratoires Routiers de l'Est: Prélèvement et échantillonnage d'un enrobé bitimineux en centrale et sur chantier RGRA N°687 sepetmbre 2010) | A l’aide d’une pelle ou d’une écope d’échantillonnage, réaliser au moins quatre prélèvements élémentaires d’environ 3 Kg chacun, pour un matériau dont le granulat est de taille nominale inférieur à 16 mm. |  | Dérogation existante Prélèvement de 4 fois 1,5 Kg minimum d’enrobés hydrocarbonés
76 | 273-11 |  | 1 | NF EN 12 697-27 | Mélanges bitumineux – Méthodes d’essai pour enrobés à chaud – Prélèvements d’échantillons | 4.1.2 | Mode opératoire | cas 4 | Dans l’attente de sa révision, il est possible d’y déroger sous la condition de définir la dérogation, de disposer de justification chiffrée montrant qu’il n’y ait pas d’écart significatif sur le résultat (1) et d’indiquer dans la liste d’essais qu’il est dérogé à la norme. (1) par exemple en faisant référence à une étude ou une publication (exemple: article du Club des LAboratoires Routiers de l'Est: Prélèvement et échantillonnage d'un enrobé bitimineux en centrale et sur chantier RGRA N°687 sepetmbre 2010) | A l’aide d’une pelle ou d’une écope d’échantillonnage, réaliser au moins quatre prélèvements élémentaires d’environ 3 kg chacun, pour un matériau dont le granulat est de taille nominale inférieure ou égale à 16 mm. | Extension du document de référence de la dérogation : Rubrique de classe 0 (au sens de la FD P 18-663) : sécurité vis-à-vis de l’opérateur | Document de référence de la dérogation : Rubrique de classe 0 (au sens de la FD P 18-663) : sécurité vis-à-vis de l’opérateur Les masses minimales requises pour les prélèvements d'enrobés sont : - Pour D < 10 mm : 8 kg - Pour 10 < D < 16 : 10 kg - Pour D > 16 : 15 kg
77 | 193-11 |  | 1 | NF EN 12 697-27 | Méthodes d’essai pour enrobés à chaud Partie 27 : Prélèvements d’échantillons | 4.1.2 | Mode Opératoire | cas 4 | Dans l’attente de sa révision, il est possible d’y déroger sous la condition de définir la dérogation, de disposer de justification chiffrée montrant qu’il n’y ait pas d’écart significatif sur le résultat (1) et d’indiquer dans la liste d’essais qu’il est dérogé à la norme. (1) par exemple en faisant référence à une étude ou une publication (exemple: article du Club des LAboratoires Routiers de l'Est: Prélèvement et échantillonnage d'un enrobé bitimineux en centrale et sur chantier RGRA N°687 sepetmbre 2010) | À l’aide d’une pelle ou d’une écope d’échantillonnage, réaliser au moins quatre prélèvements élémentaires d’environ 3 kg chacun, pour un matériau dont le granulat est de taille nominale inférieure à 16 mm. À l’aide d’une pelle d’échantillonnage, réaliser au moins quatre prélèvements élémentaires d’environ 7 kg chacun, pour un matériau dont le granulat est de taille nominale supérieure à 16 mm. Combiner les prélèvements élémentaires obtenus pour former l’échantillon global. | Réalisation des quatre prélèvements élémentaires d’environ 3 kg pour un Dmax < 16 mm. Réalisation avec une pelle d’échantillonnage des quatre prélèvements élémentaires d’environ 7 kg pour un Dmax > 16mm. | Dans les 2 cas (Dmax < 16 mm et Dmax > 16mm), réalisation à l’aide d’une écope d’échantillonnage de deux prélèvements élémentaires de 3 kg minimum. Les deux prélèvements sont réalisés suivant le mode opératoire de la norme. La combinaison des deux prélèvements élémentaires forme l’échantillon global soit un minimum de 6 kg (souvent 7 Kg).
78 | 74-11 |  | 1 | NF EN 12 697-27 | Prélèvements d'échantillons | 4.1.2 | Mode opératoire | cas 4 | Dans l’attente de sa révision, il est possible d’y déroger sous la condition de définir la dérogation, de disposer de justification chiffrée montrant qu’il n’y ait pas d’écart significatif sur le résultat (1) et d’indiquer dans la liste d’essais qu’il est dérogé à la norme. (1) par exemple en faisant référence à une étude ou une publication (exemple: article du Club des LAboratoires Routiers de l'Est: Prélèvement et échantillonnage d'un enrobé bitimineux en centrale et sur chantier RGRA N°687 sepetmbre 2010) | "A l'aide d'une pelle ou d'une écope d'échantillonnage, réaliser au moins quatre prélèvements élémentaires d'environ 3kg chacun, pour un matériau dont le granulat est de taille nominale inférieure à 16 mm A l'aide d'une pelle, réaliser au moins quatre prélèvements élémentaires d'environ 7kg chacun, pour un matériau dont le granulat est de taille nominale supérieure à 16 mm Réaliser les prélèvements élémentaires à environ 100 mm de profondeur en différents endroits les plus espacés possible dans toutefois être situés à moins de 300 mm du bord du camion." | Les quatre endroits les plus espacés possibles sont souvent les quatre coins du camion. Nos quais de bâchage ne sont pas toujours doubles. | Réaliser quatre prélèvements élémentaires du même coté du camion.
79 | 185-11 |  | 1 | NF EN 12 697-27 | Mélanges bitumineux : Méthodes d’essai pour enrobés à chaud – Partie 27 : Prélèvements d’échantillons | 4.3 | Prélèvement d’échantillons de matériau aux vis du finisseur | cas 4 | Dans l’attente de sa révision, il est possible d’y déroger sous la condition de définir la dérogation, de disposer de justification chiffrée montrant qu’il n’y ait pas d’écart significatif sur le résultat (1) et d’indiquer dans la liste d’essais qu’il est dérogé à la norme. (1) par exemple en faisant référence à une étude ou une publication (exemple: article du Club des LAboratoires Routiers de l'Est: Prélèvement et échantillonnage d'un enrobé bitimineux en centrale et sur chantier RGRA N°687 sepetmbre 2010) | A l’aide d’une pelle d’échantillonnage, réaliser deux prélèvements élémentaires d’environ 7kg de chaque côté du finisseur, soit un total de quatre prélèvements élémentaires. | La masse totale représente au minimum 28kg : Cela implique une manutention de charges lourdes La quantité à réchauffer, malaxer et homogénéiser est trop importante Le moyen d’échantillonnage exigé correspond à une pelle large, cela nécessite plusieurs manipulations pour réintroduire le tout dans des sacs adaptés. Se posent-alors des problèmes de maniabilité et de sécurité autour des engins Les deux côtés du finisseur ne sont pas toujours accessibles | Réduction de la masse totale à 2x7kg d’un côté ou de l’autre du finisseur sans distinction.
80 | 139-11 |  | 1 | NF EN 12 697-27 | Prélèvements d'échantillons | 4.3 | Prélèvement d’échantillons aux vis du finisseur | cas 4 | Dans l’attente de sa révision, il est possible d’y déroger sous la condition de définir la dérogation, de disposer de justification chiffrée montrant qu’il n’y ait pas d’écart significatif sur le résultat (1) et d’indiquer dans la liste d’essais qu’il est dérogé à la norme. (1) par exemple en faisant référence à une étude ou une publication (exemple: article du Club des LAboratoires Routiers de l'Est: Prélèvement et échantillonnage d'un enrobé bitimineux en centrale et sur chantier RGRA N°687 sepetmbre 2010) | Réalisation de 2 prélèvements élémentaires de 7 kg de chaque côté du finisher. | La quantité d’échantillon à prélever est très importante (28 kg par prélèvements). Difficulté ensuite pour effectuer un échantillon global homogène à partir des 4 prélèvements effectués. Accessibilité des 2 côtés du finisseur pas toujours possible. Difficulté (voire impossibilité) de réalisation sur chantier en conditions réelles | Prélèvement d’un échantillon de 3 à 4 kg seulement d’un côté du finisher, le plus éloigné possible de l’extrémité de la vis. Commission LABOROUTE du 20 mai 2011 : Décisions et recommandations N°9
81 | 194-11 |  | 1 | NF EN 12 697-27 | Méthodes d’essai pour enrobés à chaud Partie 27 : Prélèvements d’échantillons | 4.3.1 et 4.3.2 | Appareillage et Mode Opératoire | cas 4 | Dans l’attente de sa révision, il est possible d’y déroger sous la condition de définir la dérogation, de disposer de justification chiffrée montrant qu’il n’y ait pas d’écart significatif sur le résultat (1) et d’indiquer dans la liste d’essais qu’il est dérogé à la norme. (1) par exemple en faisant référence à une étude ou une publication (exemple: article du Club des LAboratoires Routiers de l'Est: Prélèvement et échantillonnage d'un enrobé bitimineux en centrale et sur chantier RGRA N°687 sepetmbre 2010) | 4.3.1 Une pelle d’échantillonnage (telle qu’illustrée à la Figure 1) 4.3.2 À l’aide d’une pelle d’échantillonnage, réaliser deux prélèvements élémentaires d’environ 7 kg de chaque côté du finisseur, soit au total quatre prélèvements élémentaires. Combiner les prélèvements élémentaires obtenus pour former l’échantillon global. | Réalisation, à la pelle d’échantillonnage des quatre prélèvements élémentaires d’environ 7 kg chacun. | Réalisation à l’aide d’une écope d’échantillonnage de deux prélèvements élémentaires de 3 kg minimum du même côté du finisseur. La combinaison des deux prélèvements élémentaires forme l’échantillon global soit un minimum de 6 kg (souvent 7 Kg).
82 | 140-11 |  | 1 | NF EN 12 697-27 | Prélèvements d'échantillons | 4.6 | Prélèvement d’échantillons de matériau répandu mais non compacté par un prélèvement sur un profil en travers | cas 4 | Dans l’attente de sa révision, il est possible d’y déroger sous la condition de définir la dérogation, de disposer de justification chiffrée montrant qu’il n’y ait pas d’écart significatif sur le résultat (1) et d’indiquer dans la liste d’essais qu’il est dérogé à la norme. (1) par exemple en faisant référence à une étude ou une publication (exemple: article du Club des LAboratoires Routiers de l'Est: Prélèvement et échantillonnage d'un enrobé bitimineux en centrale et sur chantier RGRA N°687 sepetmbre 2010) | Marquer la position de la zone du profil en travers à découper sur la bande répandue ce qui représente, suivant l’épaisseur et la longueur de la pelle de 20 à 60 kg de matériaux. | Possibilité de prélever non pas sur un profil en travers mais sur une zone ponctuelle ? La frayée en toute longueur grève des problèmes d’uni. | Possibilité de prélever non pas sur un profil en travers mais sur une zone ponctuelle, en milieu de bande, en toute épaisseur et en une seule fois pour obtenir un échantillon de 3 à 4 kg. Commission LABOROUTE du 20 mai 2011 : Décisions et recommandations N°9
83 | 313-11 |  | 1 | NF EN 12 697-27 | Mélanges bitumineux – Méthodes d’essai pour enrobés à chaud – Partie 27 : Prélèvements d’échantillon |  |  | cas 4 | Dans l’attente de sa révision, il est possible d’y déroger sous la condition de définir la dérogation, de disposer de justification chiffrée montrant qu’il n’y ait pas d’écart significatif sur le résultat (1) et d’indiquer dans la liste d’essais qu’il est dérogé à la norme. (1) par exemple en faisant référence à une étude ou une publication (exemple: article du Club des LAboratoires Routiers de l'Est: Prélèvement et échantillonnage d'un enrobé bitimineux en centrale et sur chantier RGRA N°687 sepetmbre 2010) |  | Quantités à prélever, préparation des échantillons, sécurité.. | 3 prélèvements élémentaires (camion, vis du finisseur) qui sont superposés dans un bac pour constituer un échantillon représentatif
84 | 30-11 |  | 1 | NF EN 12 697-28 | Mélanges bitumineux – Méthode d’essai pour enrobés chauds | 5.4 | Traitement thermique avant réduction de l’échantillon pour laboratoire | cas 4 | Dans l’attente de sa révision, il est possible d’y déroger sous la condition de définir la dérogation, de disposer de justification chiffrée montrant qu’il n’y ait pas d’écart significatif sur le résultat (1) et d’indiquer dans la liste d’essais qu’il est dérogé à la norme. (1) par exemple en faisant référence à une étude ou une publication (exemple: article du Club des LAboratoires Routiers de l'Est: Prélèvement et échantillonnage d'un enrobé bitimineux en centrale et sur chantier RGRA N°687 sepetmbre 2010) | Teneur en eau des enrobés | La norme ne statue pas sur les enrobés tièdes . | Tous les types d’enrobés tièdes ou dit de basse température seront placés à l’étuve à 140°C pendant 1h au minimum avant d’effectuer un désenrobage. Les autres types d’enrobés pourront être désenrobés sans vérification de la teneur en eau. VOIR TABLEAU CI-DESSOUS Nous avons constaté après avoir effectué plusieurs teneurs en eau sur plusieurs types d’enrobés (pesées jusqu’à masse constante) que : La teneur en eau d’un enrobé dit classique mis à l’étuve à 160°C pendant 1h est nulle (prélèvement par temps pluvieux) La teneur en eau d’un enrobé avec 20% de recyclés mis à l’étuve à 160 °C pendant 1h est nulle La teneur en eau des enrobés tièdes mis à l’étuve à 140 °C pendant 1h est de l’ordre de 0.15 à 0.20% (absence de variation de masse après 45mn) Les teneurs en eau ont été vérifiées à +30 +45 +60 et +90 mn
85 | 274-11 |  | 1 | NF EN 12 697-28 | Mélange bitumineux : Méthodes d’essai pour enrobés à chaud- Partie 28 : Préparation des échantillons pour la détermination de la teneur en liant, de la teneur en eau et de la granulométrie | 5.5 | Réduction d’échantillon pour la détermination de la teneur en liant, de la teneur en eau et de la courbe granulométrique | cas 4 | Dans l’attente de sa révision, il est possible d’y déroger sous la condition de définir la dérogation, de disposer de justification chiffrée montrant qu’il n’y ait pas d’écart significatif sur le résultat (1) et d’indiquer dans la liste d’essais qu’il est dérogé à la norme. (1) par exemple en faisant référence à une étude ou une publication (exemple: article du Club des LAboratoires Routiers de l'Est: Prélèvement et échantillonnage d'un enrobé bitimineux en centrale et sur chantier RGRA N°687 sepetmbre 2010) | Tableau Masses de matériaux pour chaque détermination | L’échantillon étant très petit, cela augmente l’incertitude sur la représentativité de l’ensemble de la production. | De manière à diminuer l'incertitude des mesures, nous avons décidé d'utiliser les masses suivantes: - D = 20mm, m = 1300 à 2000g - D = 14mm, m = 1200 à 1400g - D = 10mm, m = 800 à 1000g - D = 6.3mm, m = 400 à 500g
86 | 186-11 |  | 1 | NF EN 12 697-28 | Méthode d’essai pour enrobés à chaud Partie 28 : Préparation des échantillons pour la détermination de la teneur en liant, de la teneur en eau et de la granularité | 5.5 | Réduction d’échantillon pour la détermination de la teneur en liant, de la teneur en eau et de la courbe granulométrique. | cas 4 | Dans l’attente de sa révision, il est possible d’y déroger sous la condition de définir la dérogation, de disposer de justification chiffrée montrant qu’il n’y ait pas d’écart significatif sur le résultat (1) et d’indiquer dans la liste d’essais qu’il est dérogé à la norme. (1) par exemple en faisant référence à une étude ou une publication (exemple: article du Club des LAboratoires Routiers de l'Est: Prélèvement et échantillonnage d'un enrobé bitimineux en centrale et sur chantier RGRA N°687 sepetmbre 2010) | Bien mélanger le matériau en formant un tas conique et en le retournant pour former un nouveau cône trois fois tel que décrit de 5.5.3 à 5.5.8. | Les subdivisions induisent trop de manipulations qui nuisent à la représentativité de l’échantillon (risque de ségrégation, perte de matériaux, difficulté de maniabilité pour les bitumes durs et modifié). | Création d’une MEI pour le quartage de l’échantillon.
87 | 75-11 |  | 1 | NF EN 12 697-28 | Préparation des échantillons pour la détermination de la teneur en liant, de la teneur en eau et de la granularité | 5.5 | Réduction d'échantillon pour la détermination de la teneur en liant, de la teneur en eau et de la courbe granulométrique | cas 4 | Dans l’attente de sa révision, il est possible d’y déroger sous la condition de définir la dérogation, de disposer de justification chiffrée montrant qu’il n’y ait pas d’écart significatif sur le résultat (1) et d’indiquer dans la liste d’essais qu’il est dérogé à la norme. (1) par exemple en faisant référence à une étude ou une publication (exemple: article du Club des LAboratoires Routiers de l'Est: Prélèvement et échantillonnage d'un enrobé bitimineux en centrale et sur chantier RGRA N°687 sepetmbre 2010) | "Peser la totalité de l'échantillon de laboratoire, ou chaque portion représentant des couches séparées, et le placer sur une surface propre et dure, par exemple un bac métallique. Bien mélanger le matériau et le réduire à la quantité requise pour l'essai, comme indiqué dans le tableau 2, soit à l'aide d'un diviseur échantillonneur, qui peut être légèrement chauffé ou huilé, soit par quartage tel que décrit de 5.5.2 à 5.5.8. " |  | Homogénéisation puis formation d'un dôme avant la prise d'échantillon à l'aide d'une écope
88 | 292-11 |  | 1 | NF EN 12 697-28 | Méthodes d'essai pour enrobés à chaud - Matériaux enrobés - Partie 28 : préparation des échantillons pour la détermination de la teneur en liant, de la teneur en eau et de la granularité | 5-5-1 Tableau 2 | Réduction d’échantillon pour la détermination de la teneur en liant, de la teneur en eau et de la courbe granulométrique | cas 4 | Dans l’attente de sa révision, il est possible d’y déroger sous la condition de définir la dérogation, de disposer de justification chiffrée montrant qu’il n’y ait pas d’écart significatif sur le résultat (1) et d’indiquer dans la liste d’essais qu’il est dérogé à la norme. (1) par exemple en faisant référence à une étude ou une publication (exemple: article du Club des LAboratoires Routiers de l'Est: Prélèvement et échantillonnage d'un enrobé bitimineux en centrale et sur chantier RGRA N°687 sepetmbre 2010) | Tableau 2, la masse de l’échantillon d’origine peut être réduite d’un quart. Cette opération est généralement réalisée en procédant à deux quartages, en mettant à l’écart deux quarts opposés du deuxième quartage, et en combinant le reste du deuxième quartage avec le matériau mis de côté lors du premier quartage, puis en réalisant le mode opératoire tel que décrit de 5.5.2 à 5.5.8 (voir les Figures 2 et 3). | Difficulté de quarter précisément pour obtenir la masse spécifiée | Prise essai toujours ≥ à la spécification – La valeur maximum peut être dépassée Cf. note du Clare
89 | 181-11 |  | 1 | NF EN 12 697-31 | Méthode d'essai pour mélange hydrocarboné à chaud Partie 31 : Confection d'éprouvettes à la presse à compacatge giratoire | 6.1.2 | Préparation des éprouvettes pour répondre à l'éxigence concernant le purcentage de vides | cas 1 |  | La masse M du mélange à introduire dans le moule doit être déterminée par l'équation (1) à partir de la masse volumique réelle pm du mélange, déterminée conformément à l'EN 12697-5 en utilisant de l'eau, et à partir de la hauteur minimale de l'éprouvette compactée h correspondant à un pourcentage de vide nul. | Obligation de faire un mélange d'enrobé avant l'essai. | La MRV est déterminée selon NF EN 12697-5 par la méthode de calcul méthode C.
90 | 11-11 |  | 1 | NF EN 12 697-31 | Confection d’éprouvettes à la presse à compactage giratoire | 7.2.2 | Confection d’éprouvettes à la presse à compactage giratoire | cas 1 |  | « Sauf indication contraire, si le résultat de l’essai doit être interprété isolément, un résultat d’essai sur un mélange donné doit correspondre à la moyenne d’au moins trois déterminations élémentaires.» | Répétition systématique de 3 essais. | Le nombre de répétitions de l’essai est de deux en règle générale ; il est de trois si l’écart absolu des pourcentages de vides pour le nombre de girations considéré entre les 2 premiers résultats est supérieur ou égal à 1.
91 | 117-11 |  | 1 | NF EN 12 697-31 | Confection d'éprouvettes à la presse à compactage giratoire | Annexe A3 | Epreuve pour presse à cisaillement giratoire – Type | cas 4 | Utilisation de formule témoin. | Angle interne | Peut-on réaliser des essais PCG sans connaître l'angle interne du type de machine PCG 3 ? | L'application de la norme n'étant pas finalisée par le concepteur, on travaille avec un angle externe 55' communiqué à la livraison de la PCG 3.
92 | 118-11 |  | 1 | NF EN 12 697-33 | Confection d'éprouvettes au compacteur de plaque | 5 | Appareillage | cas 0 |  | Pour les moules 600 mm x 400 mm x 150 mm ou 600 mm x 400 mm x 200 mm, il s'agit des dimensions de la partie supérieure | Peut-on utiliser des moules "tronc – pyramidaux" de dimensions 600 mm x 400 mm en partie inférieure ? | La confection de plaques est destinée à préparer des éprouvettes par sciage et/ou carottage
93 | 14-11 |  | 1 | NF EN 12 697-33 | Mélange hydrocarboné à chaud : confection d’éprouvettes au compacteur de plaque | 5.2.2 | Rouleau d’acier monté sur les roues avec pneus | cas 1 |  | « Un système pour compacter le mélange bitumineux, conforme à l’appareillage du 5.1.2 et comportant, si nécessaire, un cylindre d’acier doux, d’un diamètre, D de 400 mm à 800 mm, d’épaisseur comprise entre 4 mm et 8 mm et de largeur «égale à la largeur intérieure du moule moins (5+ ou -2) mm.» | Nécessité de dégonfler les pneumatiques pour monter le rouleau métallique, d’où refroidissement de l’enrobé. | En fin de compactage, utilisation d’une plaque métallique rigide 180x500x10 ou 400x600x10 mm à la place du rouleau d’acier monté sur les pneumatiques : ceci évite de dégonfler les pneumatiques pour placer le rouleau métallique, et donc limite le refroidissement de l’enrobé, et avec un bon aspect fini de l’enrobé.
94 | 160-11 |  | 1 | NF EN 12 697-33 | Mélanges bitumineux – Méthodes d’essai pour mélange hydrocarboné à chaud – Partie 33 : Confection d’éprouvettes au compacteur de plaque | 7.1.2.4 | Cylindre lisse pour le compactage final | cas 1 |  | Les passes en mode « axe bloqué » à la fin de la procédure, définies en 7.1.2.2, peuvent être remplacées par 4 passes à 6 passes en mode « axe bloqué » en utilisant un cylindre à finition lisse sans déplacement transversal. | Ne dispose pas d’un cylindre à finition lisse. | Dérogation existante Compactage final des plaques d’enrobés hydrocarbonés à l’aide d’une plaque métallique aux dimensions internes du moule. Obtention d’un aspect final de surface lisse.
95 | 91-11 |  | 1 | NF EN 12 697-35 | Mélanges bitumineux Méthodes d'essai pour mélange hydrocarboné à chaud Malaxage en laboratoire | 6.3 | Préparation des agrégats d’enrobés | cas 4 |  | Si le mélange doit comporter des agrégats d’enrobés, en détacher les grains. Vérifier l’absence de matériaux étrangers selon l’EN 12697-42. Peser les agrégats d'enrobés à 0,1 % près. La quantité mesurée doit correspondre au taux d'enrobés recyclés et à la masse de la gâchée à fabriquer. | Difficulté à préparer les agrégats, et à les peser avec l’exactitude indiquée, lorsqu’ils sont humides. Des différences de teneurs en eau dans les agrégats, selon la saisonnalité de l’étude de laboratoire, peuvent avoir des incidences sur les résultats d’essais de formulation. | Les AE sont préalablement séchés en les chauffant jusqu’à masse constante dans une étuve à 60°C ± 10°C après les avoir décohésionnés et répartis dans un plateau sur une épaisseur maximale de 5 cm pour permettre l’homogénéité de chauffage. Cela permet d’homogénéiser et de simplifier les pratiques entre les différents laboratoires et de ne pas multiplier les études d’une formule donnée, en fonction de la teneur en eau des agrégats. En séchant, on limite le risque de brûlures liées au dégagement de vapeur susceptible de se produire lorsqu’on met des matériaux humides au contact de granulats chauds. Un groupe de travail du club d’échange des laboratoires routiers d’Ile-de France CERIF, propose de demander la révision la norme. Une enquête sur les postes d’enrobage d’Ile-de-France montre que les teneurs en eau des enrobés contenant des agrégats sont faibles (< 0.5%).
96 | 42-11 |  | 1 | NF EN 13 036-01 | PROFONDEUR MACROTEXTURE A LA TACHE | 5 | PROFONDEUR MACROTEXTURE A LA TACHE | cas 0 | pas de demande dérogation | Copier le texte concerné de la norme | Le LRM ne réalise pas l’essai lorsque les diamètres de tâche sont > 300 mm
97 | 119-11 |  | 1 | NF EN 13 036-01 | Mesurage de la profondeur de macrotexture de la surface d'un revêtement à l'aide d'une technique volumétrique à la tâche | 5-2 | Echantillon de matériau | cas 0 | créer un mode opératoire interne | Remplir le cylindre calibré de matériau sec et frapper doucement le bas du cylindre plusieurs fois sur une surface rigide pour tasser le matériau. Ajouter du matériau de manière à remplir le cylindre jusqu'en haut. | Est-il possible d'utiliser un volume de billes de 12,5 cm3 au lieu de 25 cm3 prescrits dans la norme, afin de permettre l'étalement total de la quantité de billes de verre à la surface sur une plaque d'orniérage de largeur : 18 cm ? | Le volume de billes de verre utilisé n'influe pas sur le résultat d'essai si celui-ci est parfaitement connu.
98 | 255-11 |  | 1 | NF EN 13 036-01 | Mesure de la PMT d’un revêtement | 4.6 | règle graduée et balance | cas 2 |  | Règle graduée et balance Il convient d'utiliser une règle normalisée graduée au mm et d'une longueur de 500 mm. | Evite les erreurs de calculs / essais fréquents / gain de temps et efficacité | Une règle graduée directement en PMT peut être utilisée à la place de la règle graduée au mm Des essais comparatifs ont été réalisés sur des mesures en diamètre, diamètre moyen, PMT moyenne et des mesures directement en PMT (avec formule de calcul), PMTmoyen. Les écarts restent minimes et dans les limites de répétabilité et reproductibilité de l'essai ; cf. note jointe Une règle graduée directement en PMT peut être utilisée à la place de la règle graduée au mm Des essais comparatifs ont été réalisés sur des mesures en diamètre, diamètre moyen, PMT moyenne et des mesures directement en PMT (avec formule de calcul), PMTmoyen. Les écarts restent minimes et dans les limites de répétabilité et reproductibilité de l'essai ; cf. note jointe
99 | 45-11 |  | 1 | NF EN 13 036-01 | Mesure de la profondeur de macrotexture de la surface d’un revêtement à l’aide d’une technique volumétrique à la tache. | 5.4 | Nombre de mesurages | cas 1 |  | Il convient que le même opérateur réalise au moins quatre mesurages en des points choisis au hasard sur la surface à soumettre à l’essai. La moyenne arithmétique des valeurs individuelles doit être considérée comme étant la profondeur moyenne de macrotexture de la surface de revêtement soumise à l’essai. | Difficulté rencontrée : Temps imparti au mesurage | Dérogation demandée : Nombre de mesurage ramené à deux mesurages (lorsque le diamètre de la tache est régulier) à la place des quatre prévus par la norme. Dans le cadre du marché entretien, le laboratoire réceptionne tous les revêtements bitumineux des routes départementales. Le nombre d’essais est important. La demande de dérogation permet de réduire l’exposition au danger routier des agents en charge de l’essai.
100 | 294-11 |  | 1 | NF EN 13 036-04 | Méthodes d'essai - Caractéristiques des routes et aérodromes - Partie 4 : méthode de mesurage de l'adhérence d'une surface - Essai au pendule | 6.12 | Appareillage d’essai | cas 0 |  | Le patin doit être mis au rebut lorsque la largeur du bord d’attaque représenté à la Figure 3 dépasse 3 mm ou lorsqu'il présente trop de rayures ou de phénomènes d’arrachement. Le patin peut être retourné afin de présenter au frottement un nouveau bord d’attaque qui nécessitera un conditionnement. | Difficulté d’appréciation pour la mise au rebus
101 | 44-11 |  | 1 | NF EN 13 036-04 | Méthode de mesurage de l’adhérence d’une surface. Essai au Pendule | 7.2 – Annexe A1 | Calibrage – Validation des performances au Pendule | cas 1 |  | A.1.1.2. La procédure de validation comprend une série de mesures réalisées sur deux surfaces étalon mouillées, représentatives d’un niveau de VEP élevé et faible. | Difficulté rencontrée : Réalisation de la procédure de validation | L’utilisation du pendule se limite à une dizaine d’interventions dans une année calendaire. Notre expérience en matière d’étalonnage nous laisse penser que l’appareil ne se dérègle pas en si peu d’utilisation. D’autre part, un point zéro est réalisé en début de mesure. De plus, un étalonnage régulier est effectué par un organisme agréé et les constats de vérification sont conformes.
102 | 323-11 |  | 1 | NF EN 13 108-20 | Mélanges bitumineux-Epreuve de formulation | Annexe B | Résumé des caractéristiques et des méthodes d’essais des mélanges bitumineux | cas 0 | n'est pas de la compétence du GT | Pourcentage de vides, y compris les vides comblés par le liant et les vides du mélange granulaire, teneur en vide ≤ 7 % (normatif) EN 126B7-8 Pourcentage de vides, y compris les vides comblés par le liant et les vides du mélange granulaire, teneur en vide < 7 Vmax < 10% (normatif) EN 126B7-8 Utiliser EN 12697-6 (messe volumique apparente), méthode C, surface sèche saturée Utiliser EN 12697-6 (messe volumique maximale), méthode A dans l’eau Pourcentage de vides, y compris les vides comblés par le liant et les vides du mélange granulaire, teneur en vide Vmax ≥ 10 % (normatif) EN 126B7-8 Utiliser EN 12697-6 (messe volumique apparente), méthode D, surface sèche saturée Utiliser EN 12697-6 (messe volumique maximale), méthode A dans l’eau Utiliser EN 12697-6 (messe volumique apparente), méthode B, surface sèche saturée Utiliser EN 12697-6 (messe volumique maximale), méthode A dans l’eau | L’annexe B de la norme NF EN 13108-20 indique que la masse volumique maximale (MVR E) doit être pratiquée selon la méthode A (dans l’eau) de la norme NF EN 12697-5 Dans la pratique, la masse volumique maximale (MVR E) est pratiquée selon la méthode C (par calcul) de la norme NF EN 12697-5 | la masse volumique maximale (MVR E) est pratiquée selon la méthode C (par calcul) de la norme NF EN 12697-5 et non par la méthode A qui oblige de fabriquer de l’enrobé avant l’essai PCG et conduit ainsi à une étude de niveau plus contraignante.
103 | 28-11 |  | 1 | NF EN 13 286-41 | Détermination de la résistance à la compression des mélanges traités aux liants hydrauliques | 7.3 | Rectification de l’éprouvette | cas 2 |  | La tolérance pour le défaut de parallélisme des faces supérieure et inférieure de l'éprouvette ne doit pas dépasser 2 mm pour 100 mm. Les éprouvettes qui ne respectent pas cette prescription doivent être rejetées ou rectifiées par meulage ou surfaçage conformément à l'annexe de l'EN 12390-3:2001. | Nous ne disposons pas de banc de surfaçage ni de rectifieuse de faces. | La demande de dérogation est l’emploi de « boite à sable » pour éliminer les pointes de compressions : l’éprouvette repose sur un lit de sable. Cet appui permet une répartition homogène de la force de compression sur l’ensemble de la surface. D’autre part, cette méthode permet d’éliminer tous soucis liés à l’emploi du soufre (risques de brûlure au surfaçage et traitement des déchets). Cette méthode s’inspire des travaux publiés par C. Boulay et F. De Larrard – « essais de compression à la boite à sable » - BLPC – 181 septembre –octobre 1992 – p.33 à 38
104 | 200-11 |  | 1 | NF EN 13 286-45 | Mélanges traités et mélanges non traités aux liants hydrauliques. Partie 45 : méthodes d’essai pour la détermination du délai de maniabilité | 6.4.2 | Mode opératoire | cas 1 |  | … la pression de contact à (1,0 +/- 0,1) Mpa | Cela dépend de la surface des capteurs. | Application d'une pression de contact de 0,5 MPa au lieu de 1,0 MPa.
105 | 276-11 |  | 1 | NF P 98 200-01 et 02 | Essais relatifs aux chaussées – Mesure de la déflexion engendrée par une charge roulante | 6.2 | Exécution de l’essai | cas 4 | sous réserve que le mode de mesure soit clairement indiqué dans le rapport d'essai et que seule doit exprimée la déflexion élastique et non la déflexion maximale dm. Dérogation non applicable pour les mesures visant à mettre en place des barrières de dégel | Après un déplacement de 0.50m, le camion doit reculer à une vitesse comprise entre 1 et 2 km/h de manière à ce que les deux roues du jumelage viennent encadrer le palpeur en veillant à ce que l’axe vertical dépasse de 20 cm le point de mesure. , | Dans certains cas, notamment lorsque la géométrie de l'essieu du Poids lourds mis à disposition ou lorsque la configuration du site de mesure oblige à des manœuvres délicates susceptibles de générer un risque d'endommagement de la poutre de Benkelmann. | Le camion lesté 13 tonnes à l'essieu est placé sur le point de mesure et avance au signal (contrairement au recul prescrit au point N° 6.2) .La mesure correspond donc à un retour élastique de la chaussée et non à la déflexion telle que définie dans la norme NF P 98-200-2.
106 | 297-11 |  | 1 | NF P 98 200-01 et 03 | Mesure de la déflexion engendrée par une charge roulante - Essais relatifs aux chaussées - Partie 1 : définitions, moyens de mesure, valeurs caractéristiques. Partie 2 : détermination de la déflexion et du rayon de courbure avec le déflectomètre Benkelman modifié. | 6.2 | Exécution de l’essai | cas 4 | sous réserve que le mode de mesure soit clairement indiqué dans le rapport d'essai et que seule doit exprimée la déflexion élastique et non la déflexion maximale dm. Dérogation non applicable pour les mesures visant à mettre en place des barrières de dégel | Amener le camion, l'arrière dirigé vers le point de mesure. L'axe de l'essieu arrière du camion se situe à une distance supplémentaire ou égale à 4 m du point de mesure. Si on constate que la défléxion au début de mesure reste inférieur à 0,0mm, cette distance peut-être réduite sans être inférieure à 2,20m. Faire reculer le camion, après un déplacement de 0,50m, le camion doit reculer à une vitesse comprise entre 1 et 2km/h de manière à ce que que les deux roues du jumelage viennent encadrer le palpeur en veillant à ce que l'axe vertical dépasse de 20 cm le point de mesure. | Marche arrière périlleuse, risque de détérioration du matériel | Mesure de la dE (déflexion élastique) par une charge roulante en s'éloignant du point de mesure Lorsque la charge s'est éloignée à une distance ≥ à 5 mètre, attendre la stabilisation du comparateur
107 | 84-11 |  | 1 | NF P 98 200-01 ET 02 | Mesure de déflexion engendrée par une charge roulante : détermination de la déflexion et du rayon de courbure avec le deflectomètre Benkelman modifié | 6.2 | Exécution de l’essai | cas 4 | sous réserve que le mode de mesure soit clairement indiqué dans le rapport d'essai et que seule doit exprimée la déflexion élastique et non la déflexion maximale dm. Dérogation non applicable pour les mesures visant à mettre en place des barrières de dégel | 4 Principe de la norme NF P 98-200-1 : la mesure consiste à fixer ou à poser au point de la chaussée à mesurer un capteur destiné à mesurer un déplacement vertical en ce point. On rapproche progressivement du capteur une charge roulante qui, à un moment donné, passe à proximité immédiate de celui-ci, puis s'en éloigne. La charge mobile induit un bassin de défléxion. La surface de cette zone et sa profondeur (amplitude) son fonction du type et de l'état de la structure ainsi que de la valeur de la charge. Execution de l'essai : Amener le camion, l'arrière dirigé vers le point de mesure. L'axe de l'essieu arrière du camion se situe à une distance supplémentaire ou égale à 4 m du point de mesure. Si on constate que la défléxion au début de mesure reste inférieur à 0,0mm, cette distance peut-être réduite sans être inférieure à 2,20m. Faire reculer le camion, après un déplacement de 0,50m, le camion doit reculer à une vitesse comprise entre 1 et 2km/h de manière à ce que que les deux roues du jumelage viennent encadrer le palpeur en veillant à ce que l'axe vertical dépasse de 20 cm le point de mesure. |  | Le camion s’éloigne du point de mesure au lieu de s’en approcher. Pour des raisons de sécurité des techniciens et du matériel.
108 | 226-11 |  | 1 | NF P 98 200-01 et 02 | Mesure de la déflexion engendrée par une charge roulante: détermination de la déflexion et du rayon de courbure avec le déflectomètre Benkelman modifié. | 6.2 | Exécution de l’essai | cas 4 | sous réserve que le mode de mesure soit clairement indiqué dans le rapport d'essai et que seule doit exprimée la déflexion élastique et non la déflexion maximale dm. Dérogation non applicable pour les mesures visant à mettre en place des barrières de dégel | 4 Principe de la norme NF P 98-200-1 : la mesure consiste à fixer ou à poser au point de la chaussée à mesurer un capteur destiné à mesurer un déplacement vertical en ce point. On rapproche progressivement du capteur une charge roulante qui, à un moment donné, passe à proximité immédiate de celui-ci, puis s'en éloigne. La charge mobile induit un bassin de défléxion. La surface de cette zone et sa profondeur (amplitude) son fonction du type et de l'état de la structure ainsi que de la valeur de la charge. Execution de l'essai : Amener le camion, l'arrière dirigé vers le point de mesure. L'axe de l'essieu arrière du camion se situe à une distance supplémentaire ou égale à 4 m du point de mesure. Si on constate que la défléxion au début de mesure reste inférieur à 0,0mm, cette distance peut-être réduite sans être inférieure à 2,20m. Faire reculer le camion, après un déplacement de 0,50m, le camion doit reculer à une vitesse comprise entre 1 et 2km/h de manière à ce que que les deux roues du jumelage viennent encadrer le palpeur en veillant à ce que l'axe vertical dépasse de 20 cm le point de mesure. |  | Le camion s’éloigne du point de mesure au lieu de s’en approcher. Pour des raisons de sécurité des techniciens et du matériel.
109 | 304-11 |  | 1 | NF P 98 200-02 | Essais relatifs aux chaussées - Mesure de la déflexion engendrée par une charge roulante - Partie 2 : détermination de la déflexion et du rayon de courbure avec le déflectomètre Benkelman modifié. | 4 | Principe | cas 4 | sous réserve que le mode de mesure soit clairement indiqué dans le rapport d'essai et que seule doit exprimée la déflexion élastique et non la déflexion maximale dm. Dérogation non applicable pour les mesures visant à mettre en place des barrières de dégel | On mesure en un point donné de la chaussée et dans des conditions spécifiques, la déflexion provoquée par une charge roulante se rapprochant du point de mesures. | En l’absence de système de guidage, nous ne pouvons pas matériellement faire reculer le camion sans risque de détérioration de la poutre. Il faut surtout prendre en compte la sécurité des opérateurs. | L’essai est fait avec le camion qui s’éloigne Difficulté de répéter des mesures aux mêmes emplacements
110 | 148-11 |  | 1 | NF P 98 200-02 | Mesure de la déflexion engendrée par une charge roulante - Partie 2 : détermination de la déflexion et du rayon de courbure avec le déflectomètre Benkelman modifié. | 5 | Appareillage | cas 1 | l'appareillage existe | Figure 2 page 6 Distance entre le point de mesure et les pattes de réglage de 2,4 m | Aucune poutre Benkelman modifiée commercialisée en France ne vérifie ce point. | Par dérogation à la norme, la poutre Benkelman modifiée utilisée présente une distance entre le point de mesure et les deux pattes de réglage centrales non-conforme à la norme "axe derrière les deux pattes réglables et distant pointe/axe de 2400mm"
111 | 234-11 |  | 1 | NF P 98 200-02 | Détermination de la déflexion et du rayon de courbure avec le déflectomètre | 6 | mode opératoire | cas 4 | sous réserve que le mode de mesure soit clairement indiqué dans le rapport d'essai et que seule doit exprimée la déflexion élastique et non la déflexion maximale dm. Dérogation non applicable pour les mesures visant à mettre en place des barrières de dégel | Amener le camion, l'arrière dirigé vers le point de mesure. L'axe de l'essieu arrière du camion se situe à une distance supplémentaire ou égale à 4 m du point de mesure. Si on constate que la défléxion au début de mesure reste inférieur à 0,0mm, cette distance peut-être réduite sans être inférieure à 2,20m. Faire reculer le camion, après un déplacement de 0,50m, le camion doit reculer à une vitesse comprise entre 1 et 2km/h de manière à ce que que les deux roues du jumelage viennent encadrer le palpeur en veillant à ce que l'axe vertical dépasse de 20 cm le point de mesure. | risques importants pour la détérioration de matériel | Mesure de la déflexion élastique (essieu de 13 tonnes s'éloignant du point de mesure) - incidence très faible sur les résultats (ex avec D en 1/100mm [avance/recule] : 74/78, 45/44, 125/136) NB : le mode de mesure est clairement indiqué dans le rapport d'essai et seule la déflexion élastique est exprimée et non la déflexion maximale - Pratique courante LRPC
112 | 66-11 |  | 1 | NF P 98 200-02 | Essais relatifs aux chaussées : mesure de la déflexion engendrée par une charge roulante partie 2 : détermination de la déflexion et du rayon de courbure avec le déflectomètre benkelman modifié | 6 | Exécution de l’essai | cas 4 | sous réserve que le mode de mesure soit clairement indiqué dans le rapport d'essai et que seule doit exprimée la déflexion élastique et non la déflexion maximale dm. Dérogation non applicable pour les mesures visant à mettre en place des barrières de dégel | Faire reculer le camion… de manière à ce que les deux roues du jumelage viennent encadrer le palpeur, en veillant à ce que l’axe vertical dépasse de 20cm le point de mesure. | Mesure de la simple déflexion élastique en faisant avancer le camion car risque d’écrasement du matériel et du personnel (situation vécue) | Mesure de la seule déflexion élastique NB : Les différents intervenants extérieurs acceptent cette dérogation et la pratiquent eux-mêmes (essentiellement par mesure de sécurité).
113 | 17-11 |  | 1 | NF P 98 200-02 | Détermination de la déflexion et du rayon de courbure avec le déflectomètre Benkelman modifié | 6.2 | Exécution de l’essai | cas 4 | sous réserve que le mode de mesure soit clairement indiqué dans le rapport d'essai et que seule doit exprimée la déflexion élastique et non la déflexion maximale dm. Dérogation non applicable pour les mesures visant à mettre en place des barrières de dégel | « Faire reculer le camion….» | Pour éviter d’écraser la poutre Benkelman, on préfère faire avancer le camion au lieu de le faire reculer. | Faire avancer le camion. Plus de sécurité.
114 | 156-11 |  | 1 | NF P 98 200-02 | Essais relatifs aux chaussées – Mesure de la déflexion engendrée par une charge roulante – Partie 2 : Détermination de la déflexion et du rayon de courbure avec le déflectomètre BENKELMAN modifié. | 6.2 | Exécution de l’essai | cas 4 | sous réserve que le mode de mesure soit clairement indiqué dans le rapport d'essai et que seule doit exprimée la déflexion élastique et non la déflexion maximale dm. Dérogation non applicable pour les mesures visant à mettre en place des barrières de dégel | Faire reculer le camion. Après un déplacement de 0,50 m, le camion doit reculer à une vitesse comprise entre 1 et 2 km/h de manière à ce que les deux roues du jumelage viennent encadrer le palpeur, en veillant à ce que l’axe vertical dépaae de 20 cm le point de mesure. | Difficulté de faire reculer le camion de telle sorte que la flèche de la poutre de BENKELMAN soit positionnée entre les deux roues du jumelage arrière. Risque d’écrasement de la poutre de BENKELMAN trop important. | La charge roulante s’éloigne du point de mesure lors de la réalisation de l’essai.
115 | 51-11 |  | 1 | NF P 98 200-02 | Essais relatifs aux chaussées Mesure de la déflexion engendrée par une charge roulante Partie 2 : détermination de la déflexion et du rayon de courbure avec le déflectomètre Benkelman modifié | 6.2 | Exécution de l’essai | cas 4 | sous réserve que le mode de mesure soit clairement indiqué dans le rapport d'essai et que seule doit exprimée la déflexion élastique et non la déflexion maximale dm. Dérogation non applicable pour les mesures visant à mettre en place des barrières de dégel | Faire reculer le camion. Après un déplacement de 0.50 m, le camion doit reculer à une vitesse comprise entre 1 et 2 km/h de manière à ce que les deux roues du jumelage viennent encadrer le palpeur, en veillant à ce que l’axe vertical dépasse de 20 cm le point de mesure. | L’application de ce texte augmente fortement le risque d’accident : écrasement du matériel et du personnel. | Le camion s’éloigne du point de mesure au lieu de s’en approcher. On mesure ainsi la déflexion élastique & non la déflexion totale.
116 | 192-11 |  | 1 | NF P 98 200-02 | Essais relatifs aux chaussées Mesure de la déflexion engendrée par une charge roulante Partie 2 : Détermination de la déflexion et du rayon de courbure avec le déflectomètre Benkelman modifié | 6.2 | Exécution de l’essai | cas 4 | sous réserve que le mode de mesure soit clairement indiqué dans le rapport d'essai et que seule doit exprimée la déflexion élastique et non la déflexion maximale dm. Dérogation non applicable pour les mesures visant à mettre en place des barrières de dégel | Faire reculer le camion. Après un déplacement de 0,50 m, le camion doit reculer à une vitesse comprise entre 1 et 2 km/h de manière à ce que les 2 roues du jumelage viennent encadrer le palpeur, en veillant en veillant à ce que l’axe vertical dépasse de 20 cm le point de mesure. | Une mesure est longue et nécessite que le chauffeur maîtrise parfaitement son camion pour ne pas rater l’essai, voir endommager le déflectomètre Benkelman modifié | Le camion s’éloigne d’une distance  à 4 m du point de mesure au lieu de s’en rapprocher et mesure de la seule déflexion rémanente. Le mode de mesure est indiqué dans le rapport d’essai. Quelques mesures comparatives au cours de chantiers ont été réalisées. Lorsque le corps de la chaussée mesurée présente un taux d’humidité normal, la déflexion rémanente est sensiblement identique à la déflexion maximale.
117 | 256-11 |  | 1 | NF P 98 200-02 | Mesure de déflexion engendrée par une charge roulante : détermination de la déflexion et du rayon de courbure avec le deflectomètre Benkelman modifié | 6.2 | Exécution de l'essai | cas 4 | sous réserve que le mode de mesure soit clairement indiqué dans le rapport d'essai et que seule doit exprimée la déflexion élastique et non la déflexion maximale dm. Dérogation non applicable pour les mesures visant à mettre en place des barrières de dégel | Faire reculer le camion. Après un déplacement de 0,50 m, le camion doit reculer à une vitesse comprise entre 1 et 2 km/h de manière à ce que les 2 roues du jumelage viennent encadrer le palpeur, en veillant en veillant à ce que l’axe vertical dépasse de 20 cm le point de mesure. | Faire reculer le camion peut mettre en danger le tchnicien se trouvant à l'arrière du camion et peut endommager la poutre. | Le camion testé 13 tonnes à l'essieu est placé sur le point de mesure et avance au signal (contrairement au recul prescrit N°62). La mesure correspond donc à un retour élastique de la chaussée et non à la défléxion telle que définie dans la norme NF P 98-200-2.
118 | 29-11 |  | 1 | NF P 98 200-02 | Mesure de la déflexion engendrée par une charge roulante - Partie 2 : détermination de la déflexion et du rayon de courbure avec le déflectomètre Benkelman modifié. | 6.2 | Exécution de l’essai | cas 4 | sous réserve que le mode de mesure soit clairement indiqué dans le rapport d'essai et que seule doit exprimée la déflexion élastique et non la déflexion maximale dm. Dérogation non applicable pour les mesures visant à mettre en place des barrières de dégel | Amener le camion, l'arrière dirigé vers le point de mesure. L'axe de l'essieu arrière du camion se situe à une distance supplémentaire ou égale à 4 m du point de mesure. Si on constate que la défléxion au début de mesure reste inférieur à 0,0mm, cette distance peut-être réduite sans être inférieure à 2,20m. Faire reculer le camion, après un déplacement de 0,50m, le camion doit reculer à une vitesse comprise entre 1 et 2km/h de manière à ce que que les deux roues du jumelage viennent encadrer le palpeur en veillant à ce que l'axe vertical dépasse de 20 cm le point de mesure. | Il est très difficile d’aligner l’espace libre du jumelage du camion avec la poutre de mesure et ce en manœuvre à vitesse spécifiée. | La mesure est faite en restitution élastique - Le camion s'éloigne du point de mesure au lieu de s'en approcher et mesure seule de la déflexion élastique
119 | 135-11 |  | 1 | NF P 98 200-02 | Mesure de la déflexion engendrée par une charge roulante. Partie 2 : Détermination de la déflexion et du rayon de courbure avec le déflectomètre Benkelman modifié | 6.2 | Mode opératoire – Exécution de l’essai | cas 4 | sous réserve que le mode de mesure soit clairement indiqué dans le rapport d'essai et que seule doit exprimée la déflexion élastique et non la déflexion maximale dm. Dérogation non applicable pour les mesures visant à mettre en place des barrières de dégel | Faire reculer le camion. | La présence d’une personne à l’arrière du camion qui recule est dangereuse. Les deux roues du jumelage du camion doivent encadrer le palpeur, cette manœuvre risque d’endommager le matériel et/ou d’influer sur le résultat des mesures | Les mesures sont réalisées en marche avant De cette façon, nous mesurons la rémanente.
120 | 147-11 |  | 1 | NF P 98 200-02 | Mesure de la déflexion engendrée par une charge roulante - Partie 2 : détermination de la déflexion et du rayon de courbure avec le déflectomètre Benkelman modifié. | 6.2 | Exécution de l’essai | cas 4 | sous réserve que le mode de mesure soit clairement indiqué dans le rapport d'essai et que seule doit exprimée la déflexion élastique et non la déflexion maximale dm. Dérogation non applicable pour les mesures visant à mettre en place des barrières de dégel | Amener le camion, l’arrière dirigé vers le point de mesure. L’axe de l’essieu arrière du camion se situe à une distance supérieure ou égale à 4 m du point de mesure. Si on constate que la déflexion au début de mesure reste inférieure à 0,02 mm, cette distance peut être réduite sans être inférieure à 2,20m. Faire reculer le camion. Après un déplacement de 0,50 m, le camion doit reculer à une vitesse comprise entre 1 et 2 km/h de manière à ce que les deux roues de jumelage viennent encadrer le palpeur, en veillant à ce que l’axe vertical dépasse de 20 cm le point de mesure. | Ne pas abimer la poutre dans la manœuvre. | Par dérogation à la norme, la mesure des déflexions sont mesurées en faisant partir l'essieu depuis le point de mesure de la déflexion. (Mesure de la déflexion élastique). Dérogation citée dans la liste Laboroute du 5 avril 2002.
120 | 147-11 |  | 1 | NF P 98 200-02 | Mesure de la déflexion engendrée par une charge roulante - Partie 2 : détermination de la déflexion et du rayon de courbure avec le déflectomètre Benkelman modifié. | 5 | Appareillage | cas 1 | cas 2 2 si le laboratoire fait une justification qu’une poutre à balancier différent de 2 et de mauvaise longueur n’a pas d’incidence sur le résultat | Figure 2 page 6 Distance entre le point de mesure et les pattes de réglage de 2,4 m | Aucune poutre Benkelman modifiée commercialisée en France ne vérifie ce point. | Par dérogation à la norme, la poutre Benkelman modifiée utilisée présente une distance entre le point de mesure et les deux pattes de réglage centrales non-conforme à la norme "axe derrière les deux pattes réglables et distant pointe/axe de 2400mm"
121 | 35-11 |  | 1 | NF P 98 200-02 | Mesure de la déflexion engendrée par une charge roulante - Partie 2 : détermination de la déflexion et du rayon de courbure avec le déflectomètre Benkelman modifié. | Chapitre 6-2 | Exécution de l’essai | cas 4 | sous réserve que le mode de mesure soit clairement indiqué dans le rapport d'essai et que seule doit exprimée la déflexion élastique et non la déflexion maximale dm. Dérogation non applicable pour les mesures visant à mettre en place des barrières de dégel | Faire reculer le camion, après un déplacement de 0.50m, le camion doit reculer à une vitesse comprise entre 1 et 2 km/h de manière à ce que les deux roues du jumelage viennent encadrer le palpeur, en veillant à ce que l’axe vertical dépasse de 20 cm le point de mesure. | La difficulté provient essentiellement du recul du camion, du point de vue de la sécurité et du respect du matériel, la mesure peut être réalisée à partir du positionnement des roues jumelées au niveau du point de mesure De plus dans le cas des réceptions de chaussées existantes, la rapidité d’exécution lors de la réalisation d’essai à grand rendement limite la période de balisage du chantier (problème sécurité et limite la gêne de l’usager). | La méthodologie appliquée est la suivante : • Mise en place de la poutre sous l’essieu du camion entre les roues arrière jumelées • Mise à zéro du comparateur • Le camion s’éloigne > 5 métres • Lecture direct de De (deflection élastique) Justificatif : La déflexion élastique : De = Dm – Dr. En mesurant à partir de l’essieu positionné au niveau du comparateur, nous mesurons directement De, De = Dm en considérant Dr égale à zéro
122 | 97-11 |  | 1 | NF P 98 200-02 | Essais relatifs aux chaussées Mesure de la déflexion engendrée par une charge roulante Détermination de la déflexion | 4 | Principe | cas 4 | sous réserve que le mode de mesure soit clairement indiqué dans le rapport d'essai et que seule doit exprimée la déflexion élastique et non la déflexion maximale dm. Dérogation non applicable pour les mesures visant à mettre en place des barrières de dégel | On mesure en un point donné et dans des conditions spécifiées, la déflexion provoquée par une charge roulante se rapprochant du point de mesure | Difficulté à faire reculer le camion sans risque pour l’appareillage de mesure. | L’essai est réalisé camion, en avançant. On détermine ainsi la déflexion élastique de au sens de la norme NF P 98-200-1. au lieu de la déflexion maximale dm
123 | 148-11 |  | 1 | NF P 98 200-03 | Mesure de la déflexion engendrée par une charge roulante - Partie 2 : détermination de la déflexion et du rayon de courbure avec le déflectomètre Benkelman modifié. | 6.2 | Exécution de l’essai | cas 4 | sous réserve que le mode de mesure soit clairement indiqué dans le rapport d'essai et que seule doit exprimée la déflexion élastique et non la déflexion maximale dm. Dérogation non applicable pour les mesures visant à mettre en place des barrières de dégel | Figure 2 page 6 Distance entre le point de mesure et les pattes de réglage de 2,4 m | Aucune poutre Benkelman modifiée commercialisée en France ne vérifie ce point | Par dérogation à la norme, la poutre Benkelman modifiée utilisée présente une distance entre le point de mesure et les deux pattes de réglage centrales non-conforme à la norme "axe derrière les deux pattes réglables et distant pointe/axe de 2400mm"
124 | 298-11 |  | 1 | NF P 98 230-03 | Préparation des matériaux traités aux liants hydrauliques ou non traités - Essais relatifs aux chaussées - Partie 3 : fabrication en laboratoire de mélange de graves ou de sables pour la confection d'éprouvettes | 5.2.3 | Criblage | cas 1 |  | Les gravillons et la fraction 6.3/D des graves traitées ou non traitées sont criblés au moins en deux ou plusieurs classes granulaires de masses voisines en utilisant des dimensions de tamis choisies dans la liste suivante : 6.3 mm, 10 mm, 14 mm, 20 mm | Difficulté matériel de réaliser un criblage en laboratoire en grande quantité de 200 Kg à 1000 Kg tout en garantissant une teneur en eau homogène. | Pour le criblage, recomposition faite à partir des granulométries élémentaires (vérification de la qualité du mélange obtenu)
125 | 303-11 |  | 1 | NF P 98 241-01 | Essais relatifs aux chaussées - Mesure de la masse volumique des matériaux en place - Partie 1 : mesure ponctuelle de la masse volumique moyenne apparente par gammadensimètre à transmission directe. | 3 | Principe de l’essai | cas 2 |  | Les matériels utilisés sont calibrés sur des blocs de référence de travail dont les masses volumiques sont raccordées à un ensemble central de blocs de référence. | Les fournisseurs de matériel ne sont pas raccordés aux blocs de référence. | Calibration sur les blocs de travail du fournisseur de matériel
126 | 280-11 |  | 1 | NF P 98 241-01 | Essais relatifs aux chaussées – Mesure de la masse volumique des matériaux en place – Partie 1 : Mesure ponctuelle de la masse volumique moyenne apparente par gammadensimètre à transmission directe | 4.2 | Matériel de calibration | cas 2 |  | La calibration des appareils se fait au moyen de blocs de référence de travail. | Volonté de sous-traité la réalisation de cet étalonnage auprès du fournisseur. | Le laboratoire procède par étalonnage annuel des gammadensimètres auprès du fournisseur et ne possède pas de bloc de référence de travail En cours d'année, les gammadensimètres sont ponctuellement vérifiés par : - contrôles croisés avec matériels d'autres laboratoires - comparaison avec mesure physique directe type carottage et pesées hydrostatiques.
127 | 136-11 |  | 1 | NF P 98 241-01 | Mesure de la masse volumique des matériaux en place - Partie 1 : mesure ponctuelle de la masse volumique moyenne apparente par gamma densimètre à transmission directe. | 4.2 | Matériel de calibration | cas 2 |  | La calibration des appareils se fait au moyen de blocs de référence de travail. La masse volumique doit être comprise entre 1.2g/cm3 et 2.7g/cm3 | Avoir des blocs de référence de densité variables. Faire sécher ceux sensibles à l’hygrométrie au moins une semaine à 60°C | Par dérogation à la norme, la calibration interne au moyen de blocs de référence de masse volumique de 1.2 g/cm3 à 2.7 g/cm3 n'est pas réalisée. Un étalonnage annuel est réalisé auprès d'un sous traitant (le fabricant du matériel) ainsi qu'un calibrage systématique avant utilisation.
128 | 222-11 |  | 1 | NF P 98 241-01 | Mesure de la masse volumique des matériaux en place Partie 1 : Mesure ponctuelle de la masse volumique moyenne apparente par gammadensimètre à transmission directe | 5.1 | Calibration | cas 2 |  | La calibration des gammadenimètres consiste à déterminer, à partir des compactages obtenus sur au moins trois blocs de référence de travail, la courbe représentative de la fonction. |  | Un calibrage à l’aide des blocs de référence de travail n’est pas réalisé. Elle est remplacée par un étalonnage annuel et une calibration avec le bloc du fournisseur avant la réalisation des mesures sur site.
129 | 41-11 |  | 1 | NF P 98 241-01 | GAMMADENSIMETRE A TRANSMISSION DIRECTE | 5.2 | Mesure ponctuelle par gamma-densmimètre à transmission directe | cas1 |  | Copier le texte concerné de la norme | Le LRM fait les mesures par rétro diffusion lorsque l’épaisseur de la couche à mesurer est inférieure à 4 cm
130 | 58-11 |  | 1 | NF P 98 241-01 | Essais relatifs aux chaussées Mesure de la masse volumique en place Partie 1 : Mesure ponctuelle de la MVA par gammadensimétrie à transmission directe | 5.3 | Détermination de la teneur en eau | cas 1 | la teneur en eau en surface n'est pas nécessairement représentative de la teneur en eau du matériau | Elle s’effectue sur un volume représentatif de la partie auscultée au gammadensimètre.. | Procédé destructif peu apprécié par les exécutants du chantier. | Mesure de la teneur en eau à l’aide de la sonde neutronique de l’appareillage, celle-ci étant réalisée ponctuellement pour recaler l’appareil lors des planches d’essais ou de convenance.
131 | 302-11 |  | 1 | NF P 98 241-01 | Essais relatifs aux chaussées - Mesure de la masse volumique des matériaux en place - Partie 1 : mesure ponctuelle de la masse volumique moyenne apparente par gammadensimètre à transmission directe. | 5.3 | Détermination de la teneur en eau | cas 2 | la norme ne précise pas la méthode de mesure de la teneur en eau, ce qi serait nécessaire. La demane en est faite auprès de la commission de normalisation essais | Elle s’effectue sur un volume représentatif de la partie auscultée au gammadensimètre. | Quantité de prélèvements et de mesures. | Le gammadensimètre a une source neutronique qui permet la lecture directe de la teneur en eau du matériau à chaque emplacement de mesure. Comparaison W% mesurée sur échantillon et lecture gammadensimètre
133 | 120-11 |  | 1 | NF P 98 250-02 | Préparation des mélanges hydrocarbonés à froid – Compactage des plaques | 4 | Appareillage | cas 0 | la norme NF P 98 250 02 n'existe plus. => ME | Un ou plusieurs moules de dimensions intérieures à 0,1 cm près | Peut-on modifier les tolérances sur les cotes des moules sachant que ceux-ci servent à l'essai d'orniérage qu'elle ne prévoit pas de tolérance sur les moules mais des tolérances sur les éprouvettes fabriquées.
134 | 121-11 |  | 1 | NF P 98 251-04 | Essai Duriez sur mélanges hydrocarbonés à froid à l'émulsion de bitume | 8-1-1-2 | Mesure de la masse volumique apparente par pesée hydrostatique à J + 15 | cas 3 |  | La teneur en eau de chaque éprouvette est déterminée après écrasement. | Peut-on remplacer les pesées individuelles à J + 15 prévues par la norme, par une pesée groupée par lot ? | Seule la teneur en eau moyenne doit figurer dans le rapport d'essai.
135 | 12-11 |  | 1 | NF P 98 252 | Essai de compactage à la PCG pour mélanges hydrocarbonés à froid | 7.4 | Nombre de répétitions | cas 1 |  | « Dans le cadre d’un essai interprété isolément, le nombre d’éprouvettes doit être au moins égal à trois.» | Répétition systématique de 3 essais. | Le nombre de répétitions de l’essai est de deux en règle générale ; il est de trois si l’écart absolu des pourcentages de vides pour le nombre de girations considéré entre les 2 premiers résultats est supérieur ou égal à 1.
136 | 179-11 |  | 1 | NF P 98 256-01 | Détermination du pouvoir absorbant des fines | 5 | Matériau de référence | cas 3 |  | "Bitume 60/70, norme T 65-001" | Bitume 60/70 pas courant. | Utilisation d'un bitume50/70 selon la NF EN 12591. Non le bitume 50/70 se rapproche le plus du 60/70 (pas courant d'utilisation et absent de la norme NF EN 12591
137 | 43-11 |  | 1 | NF P 98 276-01 | Mesure du dosage en granulats d’un enduit superficiel – Essai à la boite doseuse | 7 | Expression des résultats | cas 1 | demande d'annulation de cette norme française + Nécessité de disposer 3 boîtes comme le demande la norme; la norme recommande "Placer les trois boîtes dans trois positions transversales différentes, le tout dans une section de route de 30 m de longueur": il n'est pas obligatoire de décaler les boîtes de 25cm l'une par rapport à l'autre | Détermination du dosage en cours de chantier. Le résultat de l’essai est la moyenne arithmétique de trois mesures réalisées dans les mêmes conditions et réparties sur au maximum 30 mètres dans le sens longitudinal. | Difficulté rencontrée : Détermination du dosage en cours de chantier. La vitesse de progression de l’atelier de mise en œuvre est trop élevée pour être en mesure de réaliser plusieurs essais successifs. Le problème de la sécurité entre en compte pour les agents qui pratiquent les essais. | Notre demande de dérogation se traduit par la réalisation d’une seule mesure. En fonction du résultat (si faible), une nouvelle mesure est effectuée.
138 | 300-11 |  | 1 | NF T 66 033 | Détermination du coefficient de maniabilité - Essai sur asphaltes coulés - Méthode Bernard-brunel. |  |  | cas 0 |  |  | Matériel difficilement transportable sur chantier. Appareillage délicat, rotation des poutres, positionnement du crochet délicat
139 | 122-11 |  | 1 | XP 18 559 | Mesure de la masse volumique des sables et gravillons dans l'huile de paraffine | 4-2 | Produits utilisés | cas 3 |  | Huile de paraffine technique, ayant à 20°C une viscosité de l'ordre de 170 cSt + 10 | Peut-on utiliser une huile de paraffine dont la viscosité à 20°C est différente des 170 + 10 cSt prévus par la norme d'essai, viscosité pour laquelle on ne trouve pas de produit couramment commercialisé. | Les viscosités des bitumes, aux températures requises dans les normes d'essais sur enrobés à chaud, sont comprises entre 190 et 300 cSt. C'est cette même viscosité à 20°C qui est recherchée pour l'huile de paraffine.
140 | 247-11 |  | 2 | NF EN 1 426 | Détermination de la pénétrabilité à l’aiguille | 7 | mode opératoire | cas 0 |  | 7.1 Préparation du porte-aiguille et des aiguilles Examiner le porte-aiguille et son dispositif de guidage, et s"assurer de l'absence de toute trace d'eau et de matière atrangère. Vérifier que le porte-aiguille se déplace librement dans son dispoitif de guidage. Nettoyer une aiguille de pénétration avec du toluène ou un autre solvant approprié, sécher avec un chiffon sec, et introduire l'aiguille dans le porte-aiguille. Sauf spécification contraire, ajouter la surchage de 50g, et vérifier que la charge totale appliquée est égale à (100,00 ± 0,10)g. | Optimisation du mode opératoire compatible avec la norme | La charge totale de (100,00 ± 0.10)g est vérifiée annuellement par le service métrologique avec chaque aiguille et non réalisée en début d'essai. La norme ne précise pas explicitement une vérification de la masse à chaque essai
141 | 48-11 |  | 2 | NF EN 1 426 | Détermination de la pénétrabilité à l’aiguille | 5.3 | Récipient d’échantillon d’essai | cas 0 | la note 1 donnant l'épaisseur n'est pas normative | Pour satisfaire aux prescriptions du paragraphe 7.4.2, le récipient doit avoir un diamètre interne d’au moins 35 mm et une épaisseur comprise entre 1,5 mm à 2,0 mm. | Après contact du fournisseur Petrotest, il n’existe pas de récipients pouvant répondre à ces exigences. | Utilisation des récipients fournis par Petrotest avec une épaisseur de 1,2 mm pour 1,5-2 mm…
142 | 168-11 |  | 2 | NF EN 1 426 | Bitumes et liants bitumineux - Détermination de la pénétrabilité à l’aiguille | 5.4 | Appareillage – Bain Marie (à température constant) | cas 1 | remarque pour la CN BNpé: l'annexe A normative demande une subdivisien du thermomètre de 0,1 °C alors que la précision demandée est de 0,15°C | Bain –marie d’une capacité de 10 litres et capable d’assurer la stabilité de la température de l’échantillon d’essai dans une plage de ± 0,15 °C | L’incertitude des thermomètres attribuable à l’échelonnement des graduations se calcule par la formule suivante : U = 2 * (racine carrée (échelon) 2 / 12 ) L’échelon du thermomètre permettant de vérifier la température est égal à 0,1°C. U est donc égal à 0,058. Les erreurs maximales d’échelle des thermomètres ne peuvent pas être inférieures au double de cette incertitude. Nous avons donc une erreur maximale de 1,116°C et non 0,15°C. | Prendre en considération une erreur maximale tolérée égale à 1,116°C lors de la vérification des thermomètres au lieu de 0,15°C.
143 | 175-11 |  | 2 | NF EN 1 426 | Bitumes et liants bitumineux - Détermination de la pénétrabilité à l’aiguille | 5.4 | Appareillage – Bain Marie (à température constant) | cas 1 |  | Bain–marie d’une capacité de 10 litres et capable d’assurer la stabilité de la température de l’échantillon d’essai dans une plage de ± 0,15 °C | L’incertitude des thermomètres attribuable à l’échelonnement des graduations se calcule par la formule suivante : U = 2 * (racine carrée (échelon) 2 / 12 ) L’échelon du thermomètre permettant de vérifier la température est égal à 0,1°C. U est donc égal à 0,058. Les erreurs maximales d’échelle des thermomètres ne peuvent pas être inférieures au double de cette incertitude. Nous avons donc une erreur maximale de 1,116°C et non 0,15°C. | Prendre en considération une erreur maximale tolérée égale à 1,116°C lors de la vérification des thermomètres au lieu de 0,15°C.
145 | 167-11 |  | 2 | NF EN 1 426 | Bitumes et liants bitumineux - Détermination de la pénétrabilité à l’aiguille | 5.4 | Bain-marie à température constante | cas 2 si homogénéité (+/- 0.15°C) et stabilité vérifiées lors de l'essai | essais de justification réalisés en laboratoire donc à priori dans un local à température contrôlée; mais peut être différent dans une roulotte de chantier | Bain-marie d’une capacité d’au moins 10 litres | Est-il possible d’utiliser un bain-marie d’une capacité inférieure à 10 litres pour le suivi de contrôle externe ou extérieur ? Pour contrôler un échantillon d’essai dans une roulotte de laboratoire, il semble judicieux d’avoir un bain marie avec un volume moindre car il faut stabiliser cette eau distillée ou déminéralisée dans une plage de (25±0,15) °C. | Possibilité d’utiliser des bains-marie ayant une capacité supérieure à 4 litres.
146 | 151-11 |  | 2 | NF EN 1 426 | Détermination de la pénétrabilité à l’aiguille | 7.4 | Répétition de l’essai | cas 1 |  | « Effectuer au moins trois détermination validées avec trois aiguilles différentes sur des points de la surface de l’échantillon situés à au moins 10 mm du bord du récipient, et à au moins 10 mm les uns des autres. Employer une aiguille propre pour chaque détermination. Si la pénétration est supérieure à 100 x 0.1 mm, laisser toutes les aiguilles dans les échantillons jusqu’à ce que toutes les déterminations aient été effectuées. | Utilisation de 3 aiguilles différentes pour les pénétrations <100mm | Utilisation d’une seule aiguille pour les pénétrations < 100 mm avec nettoyage puis séchage avant de procéder à une nouvelle détermination, tout en respectant la durée de réalisation de l’essai pour les essais hors du bain.
147 | 199-11 |  | 2 | NF EN 1 426 | Bitumes et liants bitumineux - Détermination de la pénétrabilité à l’aiguille | 7.4.2 | Répétition de l’essai | cas 1 |  | Effectuer au moins trois déterminations validées avec trois aiguilles différentes sur des points de la surface de l’échantillon situés à au moins 10 mm du bord du récipient, et à au moins 10 mm les uns des autres. Employer une aiguille propre pour chaque détermination. Si la pénétration est supérieure à 100 x 0,1 mm, laisser toutes les aiguilles dans les échantillons jusqu’à ce que toutes les déterminations aient été effectuées. | Utilisation de 3 aiguilles différentes pour les pénétrations  100 x 0,1 mm. | Utilisation d’une seule aiguille pour les pénétrations  100 x 0,1 mm avec nettoyage et séchage avant de procéder à une nouvelle détermination, tout en respectant le délai pour la réalisation de l’essai hors du bain.
148 | 10-11 |  | 2 | NF EN 1 426 | Détermination de la pénétrabilité à l’aiguille | 7.4.2 | Répétition de l’essai | cas 1 |  | « Effectuer au moins trois déterminations validées avec trois aiguilles différentes sur des points de la surface de l’échantillon situés à au moins 10 mm du bord du récipient, et à au moins 10 mm les uns des autres. Employer une aiguille propre pour chaque détermination. Si la pénétration est supérieure à 100x0.1 mm, laisser toutes les aiguilles dans les échantillons jusqu’à ce que toutes les déterminations aient été effectuées. » | Utilisation de 3 aiguilles différentes pour des pénétrations < 100 | Utilisation d’une seule aiguille pour des pénétrations <100, avec nettoyage avant de procéder à une nouvelle détermination, tout en respectant la durée pour la réalisation de l’essai.
149 | 26-11 |  | 2 | NF EN 1 426 | Détermination de la pénétrabilité à l’aiguille | 7.4.2 | Répétition de l’essai | cas 2 1 |  | « Effectuer au moins trois déterminations validées avec trois aiguilles différentes sur des points de la surface de l’échantillon situés à au moins 10 mm du bord du récipient, et à au 10mm les uns des autres .Employer une aiguille propre pour chaque détermination .Si la pénétration est supérieure à 100x 0.1mm, laisser toutes les aiguilles dans les échantillons jusqu’à ce que toutes les déterminations aient été effectuées » | Utilisation de 3 aiguilles différentes pour les pénétrations < 100 x 0.1mm. | Utilisation d’une seule aiguille pour les pénétrations < 100 x 0.1mm avec nettoyage puis séchage avant de procéder à une nouvelle détermination, tout en respectant la durée pour la réalisation de l’essai pour les essais hors du bain.
150 | 166-11 |  | 2 | NF EN 1 426 | Bitumes et liants bitumineux - Détermination de la pénétrabilité à l’aiguille | 7.4.2 | Répétition de l’essai | cas 1 |  | Effectuer au moins trois déterminations validées avec trois aiguilles différentes sur des points de la surface de l’échantillon situés à au moins 10 mm du bord du récipient. Si la pénétration est supérieure à 100*0.1 mm, laisser toutes les aiguilles dans les échantillons jusqu’à ce que toutes les déterminations aient été effectuées | Utilisation de 3 aiguilles différentes pour les pénétrations < 100 mm | Utilisation d’une seule aiguille pour les pénétrations < 100 mm avec nettoyage puis essuyage avant de procéder à une nouvelle détermination, tout en respectant la durée pour la réalisation de l’essai pour les essais hors du bain
152 | 100-11 |  | 2 | NF EN 1 427 | Détermination du point de ramollissement des produits bitumineux – Méthode bille et anneau | 6.1.5 | Porte anneaux et assemblage | cas 0 |  | Porte anneaux et assemblage | Le rebord inférieur des anneaux à épaulement dans le porte-anneaux doit être situé à (25,0 + 0,4) mm au-dessus de la surface supérieure de la plaque inférieure | Peut-on utiliser un appareil automatique dont la distance de 25,0 + 0,4 mm entre le rebord inférieur des anneaux dans le porte-anneaux et la surface supérieure de la plaque inférieure n'est pas respectée
153 | 33-11 |  | 2 | NF EN 1 428 | Détermination de la teneur en eau dans les émulsions de bitume | Chapitre 4 | Principe | cas 3 | pour des raisons de prévention | Principe : L’eau contenue dans une émulsion de bitume est entrainée par distillation à reflux d’un solvant d’entrainement non miscible à l’eau. Après condensation, l’eau se sépare du solvant, en continu, et s’accumule dans un tube de recette gradué tandis que le solvant d’entrainement retourne dans le ballon. | Dans le cadre de cet essai, nous utilisons comme solvant le toluène ; c’est un produit hautement toxique et cancérigène. Il est donc de notre devoir de trouver une solution alternative à l’utilisation de ce type de solvant. | Proposition de dérogation : La distillation azéotropique est remplacée par l’utilisation d’une balance combinée à un chauffage par infrarouge (analyseur d’humidité),mis à part les émulsions au bitume fluxé dans les quelles la concentration en fluxant pétrolier est strictement supérieure à 2%. Etude comparative : Une étude comparative a été réalisée par notre laboratoire central, de plus cette étude met en évidence une meilleure répétabilité de l’essai.
154 | 109-11 |  | 2 | NF EN 1 429 | Détermination du résidu sur tamis des émulsions de bitume et détermination de la stabilité au stockage par tamisage | 9 | Détermination de la stabilité au stockage par tamisage après une période de stockage par de n jours | cas 1 |  | Détermination de la stabilité au stockage par tamisage après une période de stockage par de n jours | 9-10 – Peser à 1 g près, 50 g de l'émulsion stockée dans la fiole conique de 200 ml | Peut-on filtrer la totalité de l'émulsion stockée 7 jours au lieu des 50 grammes prévus dans la norme, pour identifier des émulsions présentant un problème de stabilité
155 | 107-11 |  | 2 | NF EN 1 429 | Détermination du résidu sur tamis des émulsions de bitume et détermination de la stabilité au stockage par tamisage | 5-2 | Produits et réactifs – Solution Sc | cas 1 | pièce jointe non utilisable | Une solution aqueuse de concentration nominale à 0,01 mol/l en acide chlorhydrique (HCl) contenant une fraction massique nominale de 1 % en bromure de cétyltriméthyl ammonium | Peut-on utiliser une solution de Noranium MS 50 pour la fabrication de la solution Sc parce que l'on a constaté une insolubilité partielle du bromure de cétyltriméthyl ammonium à des températures ambiantes inférieures à 25°C | Voir pièce jointe
156 | 108-11 |  | 2 | NF EN 1 429 | Détermination du résidu sur tamis des émulsions de bitume et détermination de la stabilité au stockage par tamisage | 5-3 | Liquide de rinçage efficace | cas 0 |  | Des liquides de rinçage efficaces ou du xylène conformes à l'ISO 5280, peuvent être utilisés | Peut-on utiliser d'autres types de produits que le xylène pour le nettoyage des tamis, ce solvant étant nocif et inflammable Exemple : Oléoflux, ester méthylique d'huile végétale
157 | 155-11 |  | 2 | NF EN 12 591 | Spécifications des bitumes routiers |  |  | cas 0 | hors sujet: n'est pas un essai | Nous n'avons pas de spécifications pour des bitumes routier type 10/20.
158 | 154-11 |  | 2 | NF EN 12 594 | Préparation des échantillons d'essai | 7.3.2.1 | Echantillon d'essai pour les essais de tamisage | cas 0 |  | Note. Pour les émulsions qui sont instables à la température ambiante et qui sont stockées normalement et manipulées à des T° élevés, il est possible de conserver l'échantillon du laboratoire à (60 ± 5°c) avant la préparation des échantillons d'essai | peut-on définir avec précision le type d'émulsions concernés? Les essais de refus aux tamis peuvent-être réalisés à J+2 jusqu'à J+10 après la fabrication, Nous conservons à 60°C les émulsions à base de styrelf et de polybitume avant la réalisation des essais....
159 | 102-11 |  | 2 | NF EN 12 846-01 | Détermination du temps d'écoulement des émulsions de bitume | 6-1 | Viscosimètre à écoulement | cas 0 | la précision demandée correspond à une cote d'usinage; elle n'a pas d'effet sur la mesure | Viscosimètre à écoulement qui consiste principalement en un récipient présentant au centre de sa base un orifice qui peut être fermé à l'aide d'un obturateur sphérique. | Peut-on élargir les tolérances sur les cotes des obturateurs STV 10 mm et 4 mm. Difficultés pour trouver des obturateurs dont les cotes respectent les exigences de la norme. | Schéma des obturateurs des récipients STV 10 mm et 4 mm - NF EN 12846 (08/2002)
160 | 101-11 |  | 2 | NF EN 12 846-01 | Détermination du temps d'écoulement des émulsions de bitume | 6-1 | Viscosimètre à écoulement | cas 5 | nouvelle norme publiée avec tolérances plus larges | Viscosimètre à écoulement qui consiste principalement en un récipient présentant au centre de sa base un orifice qui peut être fermé à l'aide d'un obturateur sphérique. | Peut-on élargir les tolérances sur les cotes des récipients STV 10 mm et 4 mm par rapport à celles fixées par la norme. Difficultés pour trouver des récipients STV 10 mm et 4 mm dont les cotes respectent les exigences de la norme. | Schéma récipients STV 10 mm, 4 mm et 2 mm - NF EN 12846 (08/2002)
161 | 293-11 |  | 2 | NF EN 12 846-01 | Détermination du temps d'écoulement à l'aide d'un viscosimètre à écoulement - Bitumes et liants bitumineux - Partie 1 : émulsions de bitume | 8.3.3 | Mesure - Fermer la partie inférieure de l’orifice du récipient avec un bouchon ou un capuchon | cas 1 |  | Fermer la partie inférieure de l’orifice du récipient avec un bouchon ou un capuchon, et placer l’obturateur sphérique au dessus de l’orifice. Remplir minutieusement le récipient avec l’échantillon préparé jusqu’à une hauteur telle que l’ergot de niveau sur l'obturateur soit juste immergé lorsque celui-ci est vertical. Couvrir la partie supérieure du récipient avec, par exemple, un couvercle adapté. Il doit être muni d’un trou central et d’une rainure sur un côté à travers laquelle la tige de l'obturateur (Figure 3, Légende 2) puisse passer dans l’extrémité supérieure du récipient. Faire passer le thermomètre (6.4) à travers le trou central de sorte que son bulbe soit approximativement au centre géométrique de l’échantillon. | Mauvais écoulement si l’on applique strictement les consignes de remplissage | Disposition prise : ajout phase aqueuse en fond de récipient pour avoir un écoulement régulier. Mauvais écoulement si l’on applique strictement les consignes de remplissage
162 | 104-11 |  | 2 | NF EN 12 846-02 | Détermination du temps d'écoulement des bitumes fluidifiés et fluxés | 6-1 | Viscosimètre à écoulement | cas 1 |  | Viscosimètre à écoulement qui consiste principalement en un récipient présentant au centre de sa base un orifice qui peut être fermé à l'aide d'un obturateur sphérique. | Peut-on élargir les tolérances sur les cotes des récipients STV 10 mm et 4 mm par rapport à celles fixées par la norme. Difficultés pour trouver des récipients STV 10 mm et 4 mm dont les cotes respectent les exigences de la norme. | schéma récipients STV 10 mm et 4 mm - NF EN 13357 (04/2003)
163 | 103-11 |  | 2 | NF EN 12 846-02 | Détermination du temps d'écoulement des bitumes fluidifiés et fluxés | 6-1 | Viscosimètre à écoulement | cas 5 |  | Viscosimètre à écoulement qui consiste principalement en un récipient présentant au centre de sa base un orifice qui peut être fermé à l'aide d'un obturateur sphérique. | Peut-on élargir les tolérances sur les cotes des obturateurs (10 mm et 4 mm) par rapport à celles fixées par la norme. Difficultés pour trouver des obturateurs dont les cotes respectent les exigences de la norme. | Schéma des obturateurs des récipients STV 10 mm et 4 mm - NF EN 13357 (04/2003)
164 | 105-11 |  | 2 | NF EN 12 847 | Détermination de la tendance à la décantation des émulsions de bitume | 8-2 | Mode opératoire - Essai | cas 3 | en applicant la norme expérimentale XP T 66 080 | Déterminer la teneur en eau de chaque prise d'essai conformément à l'EN 1428 ou à l'EN 1431, selon la méthode retenue pour la détermination de la teneur en eau | Peut-on utiliser la balance dessicatrice pour pratiquer cet essai | Les essais circulaires 2008 du BNPé ont montré un écart de seulement 0,3 % de teneur en eau entre cette méthode et la distillation géotropique
165 | 177-11 |  | 2 | NF EN 13 074-01 | Bitumes et liants bitumineux - Récupération du liant d’une émulsion de bitume ou d’un bitume fluidifié ou fluxé. Partie 1 : Récupération par évaporation | 5.3 | Etuve ventilée | cas 0 | demande à transmettre à la commission de normalisation Essais | Etuve ventilée, d’un volume intérieur d’au moins 80 L, permettant de maintenir une température de (50±2) °C autour de l’échantillon et dans laquelle l’horizontalité des étagères a été vérifiée. | Pour la récupération d’un bitume fluxé, l’utilisation d’une simple étuve ventilée ne permet pas l’obtention de résultats reproductibles lors d’essais ultérieurs (Récupération du liant d’une émulsion de bitume ou d’un bitume fluidifié ou fluxé. Partie 2 : Stabilisation après récupération par évaporation NF EN 13074-2, détermination de la pénétrabilité à l’aiguille NF EN 1426 et détermination du point de ramollissement des liants bitumineux – Méthode Billes et Anneaux NF EN 1427). En effet, selon le système de circulation d’air de l’étuve, on peut observer des pertes de masse et donc de fluxant très différentes (cf. étude ci-joint). Quelle est la finalité de l’essai ? Ne faut-il pas arriver à masse constante ?
166 | 178-11 |  | 2 | NF EN 13 074-02 | Bitumes et liants bitumineux - Récupération du liant d’une émulsion de bitume ou d’un bitume fluidifié ou fluxé. Partie 2 : Stabilisation après récupération par évaporation | 5.2 | Etuve ventilée | cas 0 | demande à transmettre à la commission de normalisation Essais | Etuve ventilée, d’un volume intérieur d’au moins 80 L, permettant de maintenir une température de (85±2) °C autour de l’échantillon et dans laquelle l’horizontalité des étagères a été vérifiée. | Pour la stabilisation d’un bitume fluxé, l’utilisation d’une simple étuve ventilée ne permet pas l’obtention de résultats reproductibles lors d’essais ultérieurs (détermination de la pénétrabilité à l’aiguille NF EN 1426 et détermination du point de ramollissement des liants bitumineux – Méthode Billes et Anneaux NF EN 1427). En effet, selon le système de circulation d’air de l’étuve, on peut observer des pertes de masse et donc de fluxant très différentes (cf. étude ci-joint). Quelle est la finalité de l’essai ? Ne faut-il pas arriver à masse constante ?
167 | 46-11 |  | 2 | NF EN 13 075-01 | Détermination du comportement à la rupture | 6.4 | Equipement pour les deux modes opératoires | cas 1 |  | 6.4.3 Distributeur réglable de fines, placé en sortie de l’entonnoir conique et permettant de distribuer les fines à un débit compris entre 0,25 g/s et 0,45 g/s. | Difficulté rencontrée : Obtention quasi-impossible d’un débit constant et continu. L’orifice inférieur de l’entonnoir est rapidement obstrué par les fines, ce qui rend impossible l’écoulement constant. | Dérogation demandée : Incorporation des fines manuellement par un opérateur qualifié pour la réalisation de l’essai.
168 | 27-11 |  | 2 | NF EN 13 179-01 | Essais sur les fillers utilisés dans les mélanges bitumineux - Partie 1 : essai bille-anneau | 7 | Mode opératoire | cas 3 | la norme prévoit en note la possibilité demandée en contrôle de production | « Déterminer le point de ramollissement du bitume et celui du mélange bitume/filler tel que spécifié dans l’EN 1427.Pour chaque partie de l’essai, utiliser un anneau en laiton dans lequel a été glissé le bitume et un anneau en laiton dans le quel a été glissé le mélange bitume/filler. Répéter l’essai dans son ensemble si la différence entre les deux températures au point de ramollissement du bitume et/ou celle au point de ramollissement du mélange bitume/filler dépasse 3°C. | Compte tenu du delta de TBA assez élevé entre le bitume et le mélange bitume-filler, le bitume contenu dans l’anneau a tendance à remonter à la surface du bécher lors de l’essai et à s’enrouler autour de la pâle agitatrice et le porte-anneau. | Utilisation de deux anneaux avec le même type de mélange, c'est-à-dire réaliser la première partie avec le bitume et la deuxième partie avec le mélange bitume-filler.
169 | 161-11 |  | 2 | NF EN 13 614 | Bitumes et liants bitumineux – Détermination de l’adhésivité des émulsions de bitumes par l’essai d’immersion dans l’eau. Méthode utilisant des agrégats. | 5 | Bitumes et liants bitumineux – Détermination de l’adhésivité des émulsions de bitumes par l’essai d’immersion dans l’eau. Méthode utilisant des agrégats. | cas 3 |  | Eau distillée ou désionisée conforme à l’EN 3696 | Ne dispose pas d’eau distillée pour réaliser les essais. | Dérogation existante: Utilisation d’eau déminéralisée au lieu d’utiliser de l’eau distillée ou désionisée.
170 | 182-11 |  | 2 | NF EN ISO 3838 | Détermination de la masse volumique ou de la densité - Méthodes du pycnomètre à bouchon capillaire et du pycnomètre bicapillaire gradué | 8.2.2 | Mode opératoire pour les échantillons solides ou semi-solides | cas 0 | possibilité d'utiliser la norme NF EN 15 326 | Introduire une quantité suffisante d'échantillon sous la forme de petits morceaux , qui doivent être les plus réguliers possibles de façon à limiter les risques d'emprisonnement de bulles d'air. On peut aussir verser l'échantillon fondu dans la pycnomètre préchauffé, en prenant soin d'éviter l'introduction de bulles d'air. | Pas de "petits morceaux" avec l'utilisation de bitume pur. | Utilisation de creuset préchauffé de 5ml comme récipient à bitume, en complément de pycnomètre.
171 | 219-11 |  | 3 | LCPC CT2 | Méthode d’essai n° 4 Essai de plaque | 2 | Appareillage spécifique | cas 1 | En l’état, si un laboratoire ne réalise pas l’essai de plaque conformément à la norme, il doit le retirer de sa liste d’essai ou être transformé en MEI. La commission Laboroute engage une réflexion sur cet essai | Un massif de réaction, constitué par un véhicule lestable permettant un chargement de 7 000 daN sur la plaque. Les points d’appui de ce massif sur le sol doivent se situer à une distance supérieure à 2 m du point où se fait la mesure. |  | La distance entre le point d'appui du massif sur le sol et le centre de la plaque de chargement est < 2.00 m : Les massifs de réactions sont en général des camions 15 T dont l'écartement entre les roues est inférieur à 2.00 m.
172 | 282-11 |  | 3 | LCPC CT2 | Essais à la plaque | 2.1.1 | Dispositif de mise en charge de la plaque | cas 1 | En l’état, si un laboratoire ne réalise pas l’essai de plaque conformément à la norme, il doit le retirer de sa liste d’essai ou être transformé en MEI. La commission Laboroute engage une réflexion sur cet essai | La distance entre le point de la mesure et les points d'appui du massif de réaction doit être supérieure à 2.00 m. | Les camions utilisés pour appliquer cette charge ne permettent pas de respecter la distance du point d’appui. Possibilité de réduire cette distance à condition de mentionner cette dérogation dans le CR d'essai | Réduction de la distance du point d’appui Pas d’écart constaté avec le matériel normalisé utilisé par d’autres laboratoires.
173 | 61-11 |  | 3 | LCPC CT-2 | Essai à la plaque | 3 | Préparation de l’essai | cas 1 | En l’état, si un laboratoire ne réalise pas l’essai de plaque conformément à la norme, il doit le retirer de sa liste d’essai ou être transformé en MEI. La commission Laboroute engage une réflexion sur cet essai | Aucun camion ou autre massif de réaction utilisable ne répond à l’heure actuelle à la distance spécifiée pour l’exécution de l’essai, d’où impossibilité matérielle. |  | Réalisation de l’essai avec le matériel dont on dispose, les contrôles extérieurs acceptent cette dérogation et la pratiquent eux-mêmes.
174 | 89-11 |  | 3 | LCPC CT-2 | Méthode d'essai n°4 Essai de plaque | 3 | Préparation de l'essai | cas 1 |  | Parfois la mise en place de l'ensemble massif de réaction, plaque, dispositif de chargement et de mesure, en appliquant une pression de 10 kPa ± 0,5 kPa sous la plaque. Maintenir cette charge durant 15 s puis décharger la plaque. Initialiser les appareils de mesure des charges et des enfoncements. |  | Préchargement Westergaard à 0.5 tonne au lieu de 0.3 tonne : la sensibilité des manomètres raccordés aux vérins est telle que le moindre pompage entraine une montée en pression très rapide entre 0.3 et 0.5 tonnes.
175 | 197-11 |  | 3 | LCPC CT-2 | Essai à la plaque Module sous chargement statique à la plaque (EV1 et rapport de compactage k) | 2.1.1 | Dispositif de mise en charge de la plaque | cas 1 | En l’état, si un laboratoire ne réalise pas l’essai de plaque conformément à la norme, il doit le retirer de sa liste d’essai ou être transformé en MEI. La commission Laboroute engage une réflexion sur cet essai | Ce dispositif comprend : - un massif de réaction, constitué par un véhicule lestable permettant un chargement de 7 000 daN ( 7 tonnes) sur la plaque. Les points d’appui de ce massif sur le sol doivent se situer à une distance supérieure à 2 mètres du point où se fait la mesure. | La distance minimum de 2,00 m des points d’appui du massif sur le sol ne peut jamais être respectée avec les camions couramment disponibles sur les chantiers. | La distance de tous les points d’appui du massif sur le sol peut être inférieure à 2,00 m du centre de la plaque de chargement. Dans tous les cas la distance est mesurée et indiquée sur le rapport d’essai.
176 | 146-11 |  | 3 | MEI AIX-I02.072 | Essai de plaque - Mesure de EV1 et calcul du rapport K=EV2/EV1 |  |  | cas 1 | En l’état, si un laboratoire ne réalise pas l’essai de plaque conformément à la norme, il doit le retirer de sa liste d’essai ou être transformé en MEI. La commission Laboroute engage une réflexion sur cet essai | Vérifier que les points d’appui du massif de réaction (dans notre cas, roue du camion chargé) se situent à plus de 2m du centre de la plaque de chargement. Si ce n’est pas le cas, le noter sur la feuille d’essais. |  | Par dérogation à la méthode d’essais LCPC, l'essai à la plaque peut être effectué avec une distance essieu-plaque inférieure à 2 m.
177 | 153-11 |  | 3 | NF P 11-300 | Classification des matériaux utilisables dans la constructions des remblais et des couches de formes | 5.1.2 | Paramètres de comportement mécanique | cas 0 | éventuellement utliser les normes NF EN 1097-2 et 3 | Les paramètres de comportement mécaniques considérés dans la classification des sols sont la valeur Los Angeles (p18-573) valeur micro-Deval (p18-572)…. | Ces deux normes sont périmées; les nouvelles normes n'indiqueznt pas de précision , pour la faisabilité de ces essais avec des matériaux de classe granulaires type 20/80 (ou autre….).
178 | 231-11 |  | 3 | NF P 94 049-01 | Teneur en eau des sols par plaque chauffante | 5.1 | Préparation de l'échantillon | cas 1 |  | Tableau 1 | Les quantités sont incompatibles avec la réalisation de l'essai dans de bonnes conditions (surcharge des tamis…) | Les masses utilisées sont égales à 0.2D (ne respecte pas les normes quand D>25mm) (m en kg et D en mm) -Les quantités correspondent, pour les granulats, à celles demandées dans le cas de la norme teneur en eau des granulats
179 | 254-11 |  | 3 | NF P 94 049-02 | Teneur en eau pondérale / méthode à la plaque chauffante | 5.2 | MODE OPERATOIRE | cas 1 | si utilisation, pas référence à la norme | Recommencer l'opération de chauffe et de malaxage pendant un temps de 0,1 T. Peser à nouveau l'échantillon . Conventionnellement, l'évaporation de l'eau est considérée comme achevée si la masse md n'a pas varié de plus de 0,2% entre les deux dernières pesées. | Essai peu fréquent / pratique éventuelle dans l’urgence ou sur site | L'obtention du séchage à masse constante est vérifiée par une méthode d'embuage à chaque essai pour la teneur en eau à la poêle La teneur en eau à la poêle est réalisée qu'en cas d'urgence, la teneur en eau par étuvage étant privilégiée. De plus pour des questions de sécurité et de manipulation (réchaud à gaz), les manipulations de la gamelle sont limitées au minimum.
180 | 126-11 |  | 3 | NF P 94 050 | Détermination de la teneur en eau pondérale des matériaux. Méthode par étuvage | 5 .2 | Procédure d’essai | cas 3 |  | «conventionnellement, l’évaporation de l’eau est considérée comme achevée si la masse de la prise d’essai n’a pas varié de plus de 2/1000 entre 2 pesées» | Les essais sur les sols sont organisés de façon à mettre les prises d’essais à sécher durant toute la nuit. | Il n’est pas effectué de pesées jusqu’à masse constante pour les temps de séchage supérieurs à 12h. De multiples pesées dont nous n’avons pas gardé la trace nous ont conduits à procéder avec la dérogation proposée
181 | 71-11 |  | 3 | NF P 94 050 | Détermination de la teneur en eau pondérale des matériaux | 5.2 | Procédure d'essai | cas 3 |  | "Deux pesées, séparées par un étuvage d'un intervalle de temps t, sont effectuées sur la prise d'essai après chacun des passages à l'étuve. Conventionnellement l'évaporation de l'eau est considérée comme achevée si la masse de la prise d'essai n'a pas varié de plus de 2/1000 entre ces deux pesées. L'intervalle t est au minimum : De 4 h dans le cas d'un étuvage à 105°C ; De 8 h dans le cas d'un étuvage à 50°C." | Difficulté d'effectuer des pesées toutes les 4 heures. | Définition d'un temps de séchage minimum.
182 | 81-11 |  | 3 | NF P 94 050 | Détermination de la teneur en eau pondérale des matériaux - Méthode par étuvage | 5.2 | Procédure d'éssai | cas 3 |  | "Deux pesées, séparées par un étuvage d'un intervalle de temps t, sont effectuées sur la prise d'essai après chacun des passages à l'étuve. Conventionnellement l'évaporation de l'eau est considérée comme achevée si la masse de la prise d'essai n'a pas varié de plus de 2/1000 entre ces deux pesées. L'intervalle t est au minimum : De 4 h dans le cas d'un étuvage à 105°C ; De 8 h dans le cas d'un étuvage à 50°C." |  | Pas de pratique de la double pesée pour s'assurer que la masse est constante après séchage , car une durée minimale de séchage a été déterminée par type de matériaux.
183 | 143-11 |  | 3 | NF P 94 050 | Détermination de la teneur en eau pondérale des sols par étuvage | 5.2 | Procédure d’essai | cas 3 |  | Deux pesées, séparées par un étuvage d’un intervalle de temps t, sont effectuées sur la prise d’essai après chacun des passages à l’étuve. Conventionnellement l’évaporation de l’eau est considérée comme achevée si la masse (md) de la prise de l’essai n’a pas varié de plus de 2/1000 entre ces deux pesées. L’intervalle t est au minimum : - de 4h dans le cas d’un étuvage à 105° - de 8h dans le cas d’un étuvage à 50° La durée totale du séchage peut donc varier de quelques heures à plusieurs jours. |  | La mesure de la teneur en eau est effectuée en laissant le matériau au moins douze heures à l'étuve. Justificatif joint, et accepté selon Liste Laboroute 5 avril 2002.
184 | 213-11 |  | 3 | NF P 94 050 | Sols : reconnaissance et essais - Détermination de la teneur en eau pondérale des matériaux - Méthode par étuvage | 5.2 | Procédure d’essai | cas 3 |  | Deux pesées, séparées par un étuvage d’un intervalle de temps t, sont effectuées sur la prise d’essai après chacun des passages à l’étuve. Conventionnellement l’évaporation de l’eau est considérée comme achevée si la masse (md) de la prise d’essai n’a pas varié de plus de 2/1 000 entre des deux pesées. | Faire les pesées successives | Matériaux de classe A: respect de la norme - Pour les autres matériaux, l'enchainement des essais nous permet de les laisser une nuit à l'étuve. La tiedeur des matériaux ou le passage d'une spatule dans ceux-ci nous permet de s'assurer qu'il n'y a pas eu de coupure de courant et que les matériaux sont bien secs.
185 | 262-11 |  | 3 | NF P 94 050 | Sols : reconnaissance et essais - Détermination de la teneur en eau pondérale des matériaux - Méthode par étuvage | 5.2 | Procédure d’essai | cas 3 |  | Deux pesées, séparées par un étuvage d’un intervalle de temps t, sont effectuées sur la prise d’essai après chacun des passages à l’étuve. Conventionnellement l’évaporation de l’eau est considérée comme achevée si la masse (md) de la prise d’essai n’a pas varié de plus de 2/1 000 entre des deux pesées. | Faire les pesées successives | Matériaux de classe A: respect de la norme - Pour les autres matériaux, l'enchainement des essais nous permet de les laisser une nuit à l'étuve. La tiedeur des matériaux ou le passage d'une spatule dans ceux-ci nous permet de s'assurer qu'il n'y a pas eu de coupure de courant et que les matériaux sont bien secs.
186 | 312-11 |  | 3 | NF P 94 050 | Sols : reconnaissance et essais - Détermination de la teneur en eau pondérale des matériaux - Méthode par étuvage | 5.2 | Procédure d’essai | cas 3 |  | Deux pesées, séparées par un étuvage d’un intervalle de temps t, sont effectuées sur la prise d’essai après chacun des passages à l’étuve. Conventionnellement l’évaporation de l’eau est considérée comme achevée si la masse de la prise d’essai n’a pas varié de plus de 2/1000 entre ces deux pesées | Ne pas être obligé de pratiquer la double pesée pour s’assurer que la masse est constante. | Dans le cas d’un étuvage à 105°C, l’évaporation de l’eau est considérée achevée après un temps minimum de 12 heures de séchage. Suivi des pesées dans le temps de différents matériaux (cf page suivante exemple sur argile)
187 | 57-11 |  | 3 | NF P 94 050 | Sols : reconnaissance et essais Détermination de la teneur en eau pondérale des matériaux – Méthode par étuvage | 5.2 | Procédure d’essai | cas 3 |  | Deux pesées, séparées par un étuvage d’un intervalle de temps t, sont effectuées sur la prise d’essai après chacun des passages à l’étuve. Conventionnellement l’évaporation de l’eau est considérée comme achevée si la masse (md) de la prise d’essai n’a pas variée de plus de 2/1000 entre ces 2 pesées. L’intervalle t est au minimum : - de 4h dans le cas d’un étuvage à 105°C ; - de 8h dans le cas d’un étuvage à 50°C. La durée totale du séchage peut donc varier de quelques heures à plusieurs jours. | L’application de ce texte n’est pas judicieuse | Le séchage est réalisé pendant 12 h minimum & la fin du séchage est appréciée visuellement.
188 | 189-11 |  | 3 | NF P 94 050 | Sols : reconnaissance et essais Détermination de la teneur en eau pondérale des matériaux – Méthode par étuvage | 5.2 | Procédure d’essai | cas 3 |  | Deux pesées, séparées par un étuvage d’un intervalle de temps t, sont effectuées sur la prise d’essai après chacun des passages à l’étuve. L’intervalle t est au minimum : - de 4 h dans le cas d’un étuvage à 105 °C - de 8 h dans le cas d’un étuvage à 50 °C | L’intervalle de temps t est, dans certains cas, trop long. | L’intervalle de temps t peut être réduit.
189 | 08-11 |  | 3 | NF P 94 050 | Sols : reconnaissance et essais. Détermination de la teneur en eau pondérale des matériaux - Méthode par étuvage | 5.2 | Procédure d’essai | cas 3 |  | Deux pesées séparées par un intervalle de temps t, sont effectuées sur la prise d’essai après chacun des passages à l’étuve. Conventionnellement l’évaporation de l’eau est considérée comme achevée si la masse (md) de la prise d’essai n’a pas varié de plus de 2/1000 entre les deux pesées. | Cas d’un étuvage à 105° C : Le technicien est dans l’impossibilité de vérifier toutes les 4 h (au minimum) si l’évaporation de l’eau est considérée comme achevée. | Au préalable, le technicien se chargera de laisser au minimum entre 24 et 48 h l’échantillon selon sa nature dans l’étuve Pour les GNT et sable : il s’assurera à l’aide d’une spatule que l’échantillon est sec. Pour cela, il glissera la spatule dans l’échantillon. Si aucun résidu ne reste collé sur la spatule, il considérera que l’évaporation d’eau est achevée. Pour les sols fins : à la sortie de l’étuve, le technicien coupera l’échantillon en deux et procédera à un examen visuel de l’échantillon.
190 | 221-11 |  | 3 | NF P 94 050 | Détermination de la teneur en eau pondérale des matériaux - Méthode par étuvage | 5.2 | Procédure d’essai | cas 3 |  | Deux pesées, séparées par un étuvage d’un intervalle de temps t, sont effectuées sur la prise d’essai après chacun des passages à l’étuve. L’intervalle t est au minimum : - de 4 h dans le cas d’un étuvage à 105 °C - de 8 h dans le cas d’un étuvage à 50 °C |  | Pas de pratique de la double pesée pour s’assurer que la masse est constante après séchage, car une durée minimale de séchage a été déterminée par type de matériaux. Des études spécifiques ont montré qu’un temps de séchage minimum de 12h était suffisant.
191 | 96-11 |  | 3 | NF P 94 050 | Sols : reconnaissance et essais Détermination de la teneur en eau pondérale des matériaux Méthode par étuvage | 5.2 | Procédure d’essai | cas 3 |  | Deux pesées, séparées par un étuvage d’un intervalle de temps t, sont effectuées sur la prise d’essai après chacun des passages à l’étuve. Conventionnellement l’évaporation de l’eau est considérée comme achevée si la masse (md) de la prise d’essai n’a pas variée de plus de 2/1000 entre ces deux pesées. | La double pesée génère des contraintes matérielles et d’organisation, dans le cadre d’application de plan d’assurance qualité. | Dans le cas d’un étuvage à 105°C, l’évaporation de l’eau est considérée achevée après un temps de minimum de 12 heures de séchage. Pour les sols de formation connue (dimension maximale dm connue ou estimée), en respectant l’ordre de grandeur des masses minimales soumises à essai demandé, l’évaporation à 105°C pendant 12 heures est achevée.
192 | 231-11 |  | 3 | NF P 94 051 | Teneur en eau des sols par étuvage | 5.1 | Masse d'échantillo, à soumettre à l'essai | cas 1 |  | Tableau 1 | Les quantités sont incompatibles avec la réalisation de l'essai dans de bonnes conditions (surcharge des tamis…) | Les masses utilisées sont égales à 0.2D (ne respecte pas les normes quand D>25mm) (m en kg et D en mm) -Les quantités correspondent, pour les granulats, à celles demandées dans le cas de la norme teneur en eau des granulats
193 | 257-11 |  | 3 | NF P 94 056 | Analyse granulométrique - Méthode par tamisage à sec après lavage | 4 | appareillage | cas 4 | proposition à la commission de normalisation: 1/1000 de la prise d'essai comme pour les granulats | Balances dont les portées maximale et minimale sont compatibles avec les masses à peser et telles que les pesées sont effectuées avec une incertitude inférieure à 1/1000 des masses à peser. | Le laboratoire possède des balances permettant d'effectuer des pesées avec une précision relative de 0,1% sur l'etendue de mesure de 30g à 30kg. Pour des pesées comprises entre 0g et 30 g, la mesure de la pesée à 0,1 % prèsd n'est pas applicable par le laboratoire régional puisque la balance la plus précise permet de garantir la mesure de 0,03 près dans cette plage. | Réalisation des pesées avec une précision inférieure à celle de la norme qui est de 0,1%
194 | 311-11 |  | 3 | NF P 94 056 | Sols : reconnaissance et essais – Analyse granulométrique – Méthode par tamisage à sec après lavage | 4 | Appareillage | cas 4 | proposition à la commission de normalisation: 1/1000 de la prise d'essai comme pour les granulats | Balances dont les portées maximale et minimale sont compatibles avec les masses à peser et telles que les pesées sont effectuées avec une incertitude de 1/1000 de la valeur mesurée. | Il n’y a pas de balance compatible avec la réalisation de l’ensemble de l’essai avec la précision de 0.1%. | La précision de la balance est de 0.1% de la masse de la prise d’essai.
195 | 187-11 |  | 3 | NF P 94 056 | Analyse granulométrique – Méthode par tamisage à sec après lavage. | 5.1 | Partage de l’échantillon | cas 1 |  | Tableau 1 : Masse minimale de tamisat nécessaire en fonction de la dimension d’ouverture des mailles du tamis. | Au-delà d’un D > 40mm, cela représente beaucoup de matériaux à manipuler. | Au delà de D > 40mm, on applique le critère 0,2 * D, pour déterminer la masse minimale de tamisat nécessaire.
196 | 80-11 |  | 3 | NF P 94 056 | Analyse granulométrique des sols - Méthode par tamisage à sec après lavage | 5.1 | Partage de l'échantillon | cas 1 |  | "• Éliminer, manuellement si nécessaire, les éléments qui ont une taille supérieure à dm ; • Effectuer une prise d'essai de façon à obtenir une masse de tamisat au tamis dm supérieure ou égale à celle donnée dans le tableau 1. Tableau 1 Masse minimale de tamisat nécessaire en fonction de la dimension d'ouverture des mailles du tamis - Diamètre minimal des montures | Lavage des matériaux lorsque la masse est trop importante. | Au-delà du tamis de 31,5mm, nous prenons la masse de d'échantillon suivante (kg): 0,2*D(mm)
197 | 214-11 |  | 3 | NF P 94 056 | Sols : reconnaissance et essais - Analyse granulométrique Méthode par tamisage à sec après lavage | 5.2.2 | Séchage | cas 3 |  | L’évaporation de l’eau est terminée lorsque la masse du matériau contenu dans le récipient ne varie pas de plus de 2/1 000 entre des deux pesées successives effectuées à un intervalle de temps t. | Faire les pesées successives | Séchage: Matériaux de classe A: respect de la norme - Pour les autres matériaux, l'enchainement des essais nous permet de les laisser une nuit à l'étuve. La tiedeur des matériaux ou le passage d'une spatule dans ceux-ci nous permet de s'assurer qu'il n'y a pas eu de coupure de courant et que les matériaux sont bien secs.
198 | 263-11 |  | 3 | NF P 94 056 | Sols : reconnaissance et essais - Analyse granulométrique Méthode par tamisage à sec après lavage | 5.2.2 | Séchage | cas 3 |  | L’évaporation de l’eau est terminée lorsque la masse du matériau contenu dans le récipient ne varie pas de plus de 2/1 000 entre des deux pesées successives effectuées à un intervalle de temps t. | Faire les pesées successives | Séchage: Matériaux de classe A: respect de la norme - Pour les autres matériaux, l'enchainement des essais nous permet de les laisser une nuit à l'étuve. La tiedeur des matériaux ou le passage d'une spatule dans ceux-ci nous permet de s'assurer qu'il n'y a pas eu de coupure de courant et que les matériaux sont bien secs.
199 | 310-11 |  | 3 | NF P 94 056 | Sols : reconnaissance et essais – Analyse granulométrique – Méthode par tamisage à sec après lavage | 5.2.2 et 5.3.4 | Séchage | cas 3 |  | L’évaporation de l’eau est terminée lorsque la masse du matériau contenu dans un récipient ne varie pas de plus de 2/1000 entre deux pesées successives effectuées à un intervalle de temps t qui est au minimum de 1h à 105°C et 2 h à 50°C. | Eviter de multiplier les manipulations et les pesées. | Dans le cas d’un étuvage à 105°C, l’évaporation de l’eau est considérée achevée après un temps minimum de 12 heures de séchage. Suivi des pesées dans le temps de différents matériaux
200 | 05-11 |  | 3 | NF P 94 056 | Sols : reconnaissance et essais. Analyse granulométrique. Méthode par tamisage à sec après lavage. | 5.2.2. / 5.3.4. et 5.3.5. | Séchage et tamisage à sec | cas 3 |  | L’évaporation de l’eau est terminée lorsque la masse du matériau contenu dans le récipient ne varie pas de plus de 2000 entre deux pesées successives effectuées à un intervalle de temps t (5.2.2 traitement de refus) puis 5.3.4. L’évaporation de l’eau est terminée lorsque la masse du matériau contenu dans le récipient ne varie pas de plus de 2/1000 entre deux pesées successives effectuées à un intervalle de temps t (traitement du passant séchage) et 5.3.5.tamisage à sec : Le tamisage est terminé sur un tamis d’ouverture donnée lorsque la quantité de matériau le traversant en une minute est inférieure à 1/1000 de la masse sèche du matériau analysé. | Cas d’un étuvage à 105° C Le technicien est dans l’impossibilité de vérifier toutes les heures (au minimum) si l’évaporation de l’eau est considérée comme achevée. | Le technicien se chargera au préalable de laisser au minimum entre 24 et 48 heures l’échantillon dans l’étuve. Pour les granulats : le technicien s’assurera à l’aide d’une spatule que l’échantillon est sec. Pour cela, il glissera la spatule dans l’échantillon. Si aucun résidu ne reste collé sur la spatule, il considérera que l’évaporation d’eau est achevée. Pour les sols fins : A la sortie de l’étuve, le technicien coupera l’échantillon en deux et procèdera à un examen visuel de l’échantillon
201 | 215-11 |  | 3 | NF P 94 056 | Sols : reconnaissance et essais - Analyse granulométrique Méthode par tamisage à sec après lavage | 5.3.4 | Séchage | cas 3 |  | L’évaporation de l’eau est terminée lorsque la masse du matériau contenu dans le récipient ne varie pas de plus de 2/1 000 entre des deux pesées successives effectuées à un intervalle de temps t. | Faire les pesées successives | Séchage: Matériaux de classe A: respect de la norme - Pour les autres matériaux, l'enchainement des essais nous permet de les laisser une nuit à l'étuve. La tiedeur des matériaux ou le passage d'une spatule dans ceux-ci nous permet de s'assurer qu'il n'y a pas eu de coupure de courant et que les matériaux sont bien secs.
202 | 264-11 |  | 3 | NF P 94 056 | Sols : reconnaissance et essais - Analyse granulométrique Méthode par tamisage à sec après lavage | 5.3.4 | Séchage | cas 3 |  | L’évaporation de l’eau est terminée lorsque la masse du matériau contenu dans le récipient ne varie pas de plus de 2/1 000 entre des deux pesées successives effectuées à un intervalle de temps t. | Faire les pesées successives | Séchage: Matériaux de classe A: respect de la norme - Pour les autres matériaux, l'enchainement des essais nous permet de les laisser une nuit à l'étuve. La tiedeur des matériaux ou le passage d'une spatule dans ceux-ci nous permet de s'assurer qu'il n'y a pas eu de coupure de courant et que les matériaux sont bien secs.
203 | 216-11 |  | 3 | NF P 94 056 | Sols : reconnaissance et essais - Analyse granulométrique Méthode par tamisage à sec après lavage | 5.3.5 | Tamisage à sec | cas 1 | cas 2 si évaluation visuelle | Le tamisage est terminé sur un tamis d’ouverture donnée lorsque la quantité de matériau le traversant en une minute est inférieur à 1/1 000 de la masse sèche du matériau analysé | Faire les pesées successives afin de déterminer la masse du refus | Tamisage au-dessus d'un bac. On considère le tamisage achevé lorsqu'on n'entend plus le bruit des granulats tomber dans le bac (alerte sonore).
204 | 265-11 |  | 3 | NF P 94 056 | Sols : reconnaissance et essais - Analyse granulométrique Méthode par tamisage à sec après lavage | 5.3.5 | Tamisage à sec | cas 1 | cas 2 si évaluation visuelle | Le tamisage est terminé sur un tamis d’ouverture donnée lorsque la quantité de matériau le traversant en une minute est inférieur à 1/1 000 de la masse sèche du matériau analysé | Faire les pesées successives afin de déterminer la masse du refus | Tamisage au-dessus d'un bac. On considère le tamisage achevé lorsqu'on n'entend plus le bruit des granulats tomber dans le bac (alerte sonore).
205 | 70-11 |  | 3 | NF P 94 056 | Analyse granulométrique | 5.3.5 | Tamisage à sec | cas 2 |  | "Le tamisage est terminé sur un tamis d'ouverture donnée lorsque la quantité de matériau le traversant en une minute est inférieure à 1/1000 de la masse sèche du matériau analysé." | Pesées successives pour assurer la fin du tamisage. | La fin du tamisage n'est pas jugée par pesées successives mais visuellement
206 | 144-11 |  | 3 | NF P 94 056 | Analyse granulométrique des sols - Méthode par tamisage à sec après lavage | 5.3.5 | Tamisage à sec | cas 2 |  | Le tamisage est terminé sur un tamis d’ouverture donnée lorsque la quantité de matériau le traversant en une minute est inférieure à 1/1000 de la masse sèche du matériau analysé |  | La fin des tamisages sur chaque tamis est appréciée visuellement. Justification acceptée dans liste Laboroute 5 avril 2002
207 | 163-11 |  | 3 | NF P 94 056 | Sols – Reconnaissance et essais – analyse granulométrique – Méthode par tamisage à sec après lavage | 5.3.5 | Tamisage à sec | cas 2 |  | Le tamisage est terminé sur un tamis d’ouverture donnée lorsque la quantité de matériau le traversant en une minute est inférieur à 1/1 000 de la masse sèche du matériau analysé. |  | Fin du tamisage déterminée visuellement au lieu d’une fin lorsque la quantité de matériau le traversant une minute est inférieure à 1/1000 de la masse sèche du matériau analysé.
208 | 299-11 |  | 3 | NF P 94 056 | Sols : analyse granulométrique par tamisage à sec après lavage | 5.3.5 | 5.3.5: Tamisage à sec | cas 2 |  | « Le tamisage à sec est terminé sur un tamis d’ouverture donnée lorsque la quantité de matériau le traversant en 1 minute est inférieure à 1/1000 de la masse sèche du matériau analysé.» | Peser et calculer à chaque instant le % de tamisât. | La fin de secouage du tamis est jugée visuellement par le technicien qualifié, lorsqu’il n’y a plus de passage de matériau.
209 | 16-11 |  | 3 | NF P 94 056 | Sols : analyse granulométrique par tamisage à sec après lavage | 5.3.5 | Tamisage à sec | cas 2 |  | « Le tamisage à sec est terminé sur un tamis d’ouverture donnée lorsque la quantité de matériau le traversant en 1 minute est inférieure à 1/1000 de la masse sèche du matériau analysé.» | Peser et calculer à chaque instant le % de tamisat. | La fin de secouage du tamis est jugée visuellement par le technicien qualifié, lorsqu’il n’y a plus de passage de matériau.
210 | 309-11 |  | 3 | NF P 94 056 | Sols : reconnaissance et essais – Analyse granulométrique – Méthode par tamisage à sec après lavage | 5.3.5 | Tamisage à sec | cas 2 |  | Le tamisage est terminé sur un tamis d’ouverture donnée lorsque la quantité de matériau le traversant en une minute est inférieure à 1/1000 de la masse sèche du matériau analysé. | Eviter de multiplier les pesées. | La fin du tamisage n’est pas vérifiée par mesure de la variation de masse de refus. Elle est appréciée visuellement. La pratique de l’essai, avec des granulats le plus souvent peu friables, conduit à constater visuellement l’absence de passant après un tamisage manuel. Il n’est alors pas utile de valider l’absence de variation par des mesures
211 | 277-11 |  | 3 | NF P 94 056 | Sols : reconnaissance et essais – Analyse granulométrique – Méthode par tamisage à sec après lavage | 5.3.5 | Tamisage à sec | cas 2 |  | Le tamisage est terminé sur un tamis d’ouverture donnée lorsque la quantité de matériau le traversant en une minute est inférieure à 1/1000 de la masse sèche du matériau. | Extension du document de référence de la dérogation : FD P 18-663 / Octobre 2005 : Simplification/ Allégement d’une méthode d’essai sans altération des résultats de mesure du rapport à une application stricte de l’essai EN. | Lors de la réalisation de l’analyse granulométrique, le technicien est autorisé à apprécier visuellement la fin du tamisage.
212 | 225-11 |  | 3 | NF P 94 056 | Analyse granulométrique des sols - Méthode par tamisage à sec après lavage | 6.2 | Pourcentage massique de passant | cas 2 |  | La fin du tamisage est déterminée visuellement La fin du tamisage est déterminée visuellement lorsque plus aucun grain ne passe au tamis. Vérifier que le rapport des masses (ms2-ms4)/ms2 est inférieur ou égal à 1/100. S'il n'en n'est pas ainsi , le tamisage n'estpas correct . Il doit être recommencé avec la même masse ms2. Si la masse du passant au tamis de 80µm s'accroît, après un deuxième tamisage , cela peut-être l'indice d'un fragilité du matériau. |  | La fin du tamisage est déterminée visuellement La fin du tamisage est déterminée visuellement lorsque plus aucun grain ne passe au tamis.
213 | 83-11 |  | 3 | NF P 94 056 | Analyse granulométrique des sols - Méthode par tamisage à sec après lavage | 6.2 | Pourcentage massique de passant | cas 2 |  | Le tamisage est terminé sur un tamis d’ouverture donnée lorsque la quantité de matériau le traversant en une minute est inférieure à 1/1000 de la masse sèche du matériau analysé. | Eviter de multiplier les pesées. | La fin du tamisage n’est pas vérifiée par mesure de la variation de masse de refus. Elle est appréciée visuellement. La pratique de l’essai, avec des granulats le plus souvent peu friables, conduit à constater visuellement l’absence de passant après un tamisage manuel. Il n’est alors pas utile de valider l’absence de variation par des mesures
214 | 95-11 |  | 3 | NF P 94 056 | Sols : reconnaissance et essais Analyse granulométrique Méthode par tamisage à sec après lavage. | 4 | Appareillage | cas 4 | proposition à la commission de normalisation: 1/1000 de la prise d'essai comme pour les granulats | Balances dont les portées maximale et minimale sont compatibles avec les masses à peser et telles que les pesées sont effectuées avec une incertitude inférieure à 1/1000 des masses à peser. | Il n’existe pas de balance compatible en porté et précision permettant de réaliser l’ensemble de l’essai avec une précision de 0.1%. | Les masses inférieures à 100 grammes ne sont pas déterminées avec une précision de 0.1%. La détermination des masses de refus cumulés nécessite une balance de portée au moins égale à la masse de l’échantillon soumis à essai. L’utilisation d’une balance de portée d’au moins 6 kg, a , au mieux, un EMT de +/- 0.1 g jusqu’à une portée de 500 g ; soit une précision supérieure à 0.1% en deçà de 100 g. La dérogation n’influe pas sur le résultat. La prise d’essai est au minimum de 300 g et le résultat est arrondi au pour cent près.
215 | 231-11 |  | 3 | NF P 94 056 | Méthode par tamisage à sec après lavage | 5.1 | partage de l’échantillon | cas 1 |  | Tableau 1 | Les quantités sont incompatibles avec la réalisation de l'essai dans de bonnes conditions (surcharge des tamis…) | Les masses utilisées sont égales à 0.2D (ne respecte pas les normes quand D>25mm) (m en kg et D en mm) -Les quantités correspondent, pour les granulats, à celles demandées dans le cas de la norme teneur en eau des granulats
216 | 308-11 |  | 3 | NF P 94 061-01 | Sols : Reconnaissance et essais Détermination de la masse volumique d’un matériau en place – Partie 1 : Méthode au gammadensimètre à pointe (à transmission directe) | 4 | Principe de l’essai | cas 0 |  | Les matériels utilisés sont calibrés sur des blocs de référence de travail dont les masses volumiques sont raccordées à un ensemble central de blocs de référence. | Les fournisseurs de matériel ne sont pas raccordés aux blocs de référence. | Calibration sur les blocs de travail du fournisseur de matériel
217 | 307-11 |  | 3 | NF P 94 061-01 | Sols : Reconnaissance et essais Détermination de la masse volumique d’un matériau en place – Partie 1 : Méthode au gammadensimètre à pointe (à transmission directe) | 6.3 | Détermination de la teneur en eau | cas 2 |  | Elle s’effectue sur un volume représentatif de la partie auscultée au gammadensimètre. | Quantité de prélèvements et de mesures. | Le gammadensimètre a une source neutronique qui permet la lecture directe de la teneur en eau du matériau à chaque emplacement de mesure. Comparaison W% mesurée sur échantillon et lecture gammadensimètre
218 | 85-11 |  | 3 | NF P 94 063 | Contrôle de qualité de compactage - Pénétromètre dynamique à énergie constante | 5.2.4 | Système de détection des efforts parasites | cas 4 |  | Une clé dynamométrique est utilisée conformément au mode opératoire explicité en 6.1.2.1 Il necessite de vérifier : [...]que le frottement latéral entre le matériau et le train de tiges soi admissible. A chaque adjonction de tige à partir de 2m de profondeur, le train de tiges en place est manoeuvré en rotation sur 360° au moyen d'une clé dynamométrique, et la valeur est maximale du couple est notée. [...] |  | Pas de vérification d'une clef dynamométrique du frottement latéral entre le matériau et la tige
219 | 217-11 |  | 3 | NF P 94 063 | Sols : reconnaissance et essais - Contrôle de la qualité de compactage - Méthode au pénétromètre dynamique à énergie constante | 6.1.2.2 | Arrêt du battage | cas 0 |  | Le battage est arrêté lorsque l’une ou l’autre des conditions ci-après est réalisée : - la consigne de profondeur est atteinte - sur un point dur, aucun enfoncement de plus de 2mm par coup n’est obtenu durant 100 coups successifs - au cas où le frottement latéral entre le matériau et le train de tiges devient excessif | Certains matériaux font « effet de dalles » raison pour laquelle on ausculte à minima 20 cm. | Le battage est effectué à minima sur 20 cm (à l'appréciation du technicien si rebond). A partir de 20 cm auscultés, respect du paragraphe 6.1.2.2
220 | 266-11 |  | 3 | NF P 94 063 | Sols : reconnaissance et essais - Contrôle de la qualité de compactage - Méthode au pénétromètre dynamique à énergie constante | 6.1.2.2 | Arrêt du battage | cas 0 |  | Le battage est arrêté lorsque l’une ou l’autre des conditions ci-après est réalisée : - la consigne de profondeur est atteinte - sur un point dur, aucun enfoncement de plus de 2mm par coup n’est obtenu durant 100 coups successifs - au cas où le frottement latéral entre le matériau et le train de tiges devient excessif | Certains matériaux font « effet de dalles » raison pour laquelle on ausculte à minima 20 cm. | Le battage est effectué à minima sur 20 cm (à l'appréciation du technicien si rebond). A partir de 20 cm auscultés, respect du paragraphe 6.1.2.2
221 | 223-11 |  | 3 | NF P 94 064 | Mesure de la MV sèche d’un élément de roche par pesée hydrostatique. | 5 | Mode opératoire | cas 0 |  |  |  | Pas de correction de la masse volumique de l’eau par rapport à sa température (forfaitairement prise en compte de MV = 1 T/m3) Le facteur de correction K apporte une modification du 3ème chiffre après la virgule. Le résultat est présenté à deux chiffres prés après la virgule. L'eau est à température ambiante : 20°C.
222 | 227-11 |  | 3 | NF P 94 068 | Mesure de la quantité et de l'activité de la fraction argileuse - Détermination de la valeur de bleu de méthylène d'un sol ou d'un matériau rocheux par l'essai à la tache | 6.3 | Si le Dmax du matériau est inférieur ou égal à 5 mm | cas 3 | sous réserve de la disponibilté de l'échantillon initial pour réaliser un nouvel essai | La troisième prise d'essai de masse mh3 est conservée dans l'éventualité où l'essai doit être renouvelé (voir article 7). |  | Pas de 3ème prise d’essai. Dans le cas où l’essai devrait être recommencé, nous prélèverons à nouveau dans l’échantillon disponible.
223 | 86-11 |  | 3 | NF P 94 068 | Mesure de la quantité et de l'activité de la fraction argileuse - Détermination de la valeur de bleu de méthylène d'un sol ou d'un matériau rocheux par l'essai à la tache | 6.3 | Si le Dmax du matériau est inférieur ou égal à 5 mm | cas 3 | sous réserve de la disponibilté de l'échantillon initial pour réaliser un nouvel essai | La troisième prise d'essai de masse mh3 est conservée dans l'éventualité où l'essai doit être renouvelé (voir article 7). |  | Pas de 3ème prise d’essai. Dans le cas où l’essai devrait être recommencé, nous prélèverons à nouveau dans l’échantillon disponible.
224 | 20-11 |  | 3 | NF P 94 093 | Essai Proctor normal – Essai Proctor modifié | 4 | principe de l’essai | cas 1 |  | « Note 1 :….détermination de la courbe Proctor en cinq points.» | Essai réalisé en 5 points, sauf pour une vérification sur un matériau connu pour laquelle la courbe peut être vérifiée en 4 points. | Essai réalisé en 4 points pour vérification de la courbe Proctor d’un matériau connu.
225 | 278-11 |  | 3 | NF P 94 093 | Sols : Reconnaissance des références de compactage d’un matériau – Essai Proctor normal – essai Proctor modifié | 7.2 | Exécution de l’essai | cas 1 | ceci concerne la norme NF P 94 078 et non 94 093 le poiçonnement doit être réalisé sur la face supériure de l'éprouvette | Si on prévoit la détermination concomitante de l’IPI et indice CBR après immersion, il convient de compacter deux éprouvettes identiques, la première servant à la détermination de l’IPI et teneur en eau, la seconde étant mise en immersion 4 jours puis poinçonnée conformément à la norme NF P 94-078. | Aucune incidence de faire l’IPI et de retourner le moule, le mettre en immersion et poinçonner ICBR. Essais comparatifs effectués validant ce modèle. | dérogation de type 5 au sens de la p18-663 : simplification / allègement de la méthode d'essai sans altération des résultats de mesure par rapport à une application stricte de l'essai En (avec preuves indiscutables à l'appui) En dérogation aux dispositions définies dans la norme NF P 94-093 , l'opérateur est autorisé à procéder à la mesure de l'IPI, puis de l'I CBR après immersion sur la même éprouvette , retournée et ré-arasée.
226 | 218-11 |  | 3 | NF P 94 117-01 | Sols : reconnaissance et essais - Portance des plates-formes | 5 | Appareillage | cas 1 | En l’état, si un laboratoire ne réalise pas l’essai de plaque conformément à la norme, il doit le retirer de sa liste d’essai ou être transformé en MEI. La commission Laboroute engage une réflexion sur cet essai | Tous les points de la (ou des) surface(s) d’appui du massif sur le sol doivent être situés à plus de 1,20 m du centre de la plaque de chargement. | La configuration matérielle des camions utilisés pour cet essai ne permet pas toujours de garantir les 1.2 m entre le centre de la plaque et les points de la surface d'appui du massif sur le sol | L’essai est réalisé sans respecter les 1.2 d’écart.
227 | 267-11 |  | 3 | NF P 94 117-01 | Sols : reconnaissance et essais - Portance des plates-formes | 5 | Appareillage | cas 1 | En l’état, si un laboratoire ne réalise pas l’essai de plaque conformément à la norme, il doit le retirer de sa liste d’essai ou être transformé en MEI. La commission Laboroute engage une réflexion sur cet essai | Tous les points de la (ou des) surface(s) d’appui du massif sur le sol doivent être situés à plus de 1,20 m du centre de la plaque de chargement. | La configuration matérielle des camions utilisés pour cet essai ne permet pas toujours de garantir les 1.2 m entre le centre de la plaque et les points de la surface d'appui du massif sur le sol | L’essai est réalisé sans respecter les 1.2 d’écart.
228 | 18-11 |  | 3 | NF P 94 117-01 | Module sous chargement statique à la plaque (EV2) | 5.1 | un massif de réaction | cas 1 | En l’état, si un laboratoire ne réalise pas l’essai de plaque conformément à la norme, il doit le retirer de sa liste d’essai ou être transformé en MEI. La commission Laboroute engage une réflexion sur cet essai | « Tous les points de la surface d’appui du massif sur le sol doivent être situés à plus de 1.20 m du centre de la plaque de chargement.» | Avec le matériel utilisé, cette exigence ne peut pas être respectée. | Tous les points de la surface d’appui ne sont pas situés à plus de 1.20m du centre de la plaque, mais entre 0.80 et 1.00m.
229 | 133-11 |  | 3 | NF P 94 117-01 | Portance des plates-formes – Partie 1 : Module sous chargement statique à la plaque (EV2) | 5.1 | Appareillage – Un massif de réaction | cas 1 | En l’état, si un laboratoire ne réalise pas l’essai de plaque conformément à la norme, il doit le retirer de sa liste d’essai ou être transformé en MEI. La commission Laboroute engage une réflexion sur cet essai | Tous les points de la (ou des) surface(s) d’appui du massif sur le sol doivent être situés à plus de 1.20 m du centre de la plaque de chargement | Actuellement, il est très difficile de trouver des engins de chantier respectant cette distance minimale et pouvant accéder aux chantiers. | La distance, entre les points d’appui du massif et le centre de la plaque de chargement, sera inférieure au 1.20 mètres demandés La morphologie des engins de chantier à évoluer avec le temps…
230 | 295-11 |  | 3 | NF P 94 117-01 | Portance des plates-formes - Sols : reconnaissance et essais - Partie 1 : module sous chargement statique à la plaque (EV2) | 5.1 | Un massif de réaction | cas 1 | En l’état, si un laboratoire ne réalise pas l’essai de plaque conformément à la norme, il doit le retirer de sa liste d’essai ou être transformé en MEI. La commission Laboroute engage une réflexion sur cet essai | Tous les points de la (ou des) surface(s) d’appui du massif sur le sol doivent être situés à plus de 1,20 m du centre de la plaque de chargement. | Les camions utilisés pour appliquer cette charge ne permettent pas de respecter la distance du point d’appui. | Réduction de la distance du point d’appui Pas d’écart constaté avec le matériel normalisé utilisé par d’autres laboratoires.
231 | 183-11 |  | 3 | NF P 94 117-01 | Sols : reconnaissance et essais - Portance des plates-formes - Partie 1 : module sous chargement statique à la plaque (EV2) | 5.1 | Massif de réaction | cas 1 | En l’état, si un laboratoire ne réalise pas l’essai de plaque conformément à la norme, il doit le retirer de sa liste d’essai ou être transformé en MEI. La commission Laboroute engage une réflexion sur cet essai | Tous les points de la (ou des) surface (s) d’appui du massif sur le sol doivent être situé à plus de 1.20 m du centre de chargement. | Utilisation d'un camion chargé, surfaces d'appui inadapté à l'essai. | La distance des points des surfaces d'appui massif de réaction utilisé (les roues d'un camion de 15t chargé) par rapport au centre de la plage de chargement est inférieure à 1.2m.
232 | 306-11 |  | 3 | NF P 94 117-01 | Sols : reconnaissance et essais - Portance des plates-formes - Partie 1 : module sous chargement statique à la plaque (EV2) | 5.1 | Massif de réaction | cas 1 | En l’état, si un laboratoire ne réalise pas l’essai de plaque conformément à la norme, il doit le retirer de sa liste d’essai ou être transformé en MEI. La commission Laboroute engage une réflexion sur cet essai | Tous les points de la (ou des) surface (s) d’appui du massif sur le sol doivent être situés à plus de 1.2 m du centre de la plaque de chargement | Le matériel disponible pour servir de massif de réaction ne permet pas, d’une manière générale, de respecter la géométrie de l’essai. | Les points de la surface d’appui du massif de réaction sont situés à moins de 1.2 m du centre de la plaque de chargement. La distance réelle est indiquée sur le PV. Impossibilité de réaliser une étude comparative (deux mesures sur le même point !). Réflexion en cours sur une approche par modélisation
233 | 76-11 |  | 3 | NF P 94 117-01 | Sols : reconnaissance et essais - Portance des plates-formes - Partie 1 : module sous chargement statique à la plaque (EV2) | 5.1 | Un massif de réaction | cas 1 | En l’état, si un laboratoire ne réalise pas l’essai de plaque conformément à la norme, il doit le retirer de sa liste d’essai ou être transformé en MEI. La commission Laboroute engage une réflexion sur cet essai | Tous les points de la (ou des) surfaces d'appui du massif sur le sol doivent être situés à plus de 1.20m du centre de la plaque de chargement" | Difficulté d'avoir un camion répondant aux exigences. | Relever la distance entre les points d'appui du massif de réaction et le centre de la plaque.
234 | 59-11 |  | 3 | NF P 94 117-01 | Sols : reconnaissance et essais Portance des plateformes partie 1 module sous chargement statique à la plaque (EV2) | 5.1 | Un massif de réaction | cas 1 | En l’état, si un laboratoire ne réalise pas l’essai de plaque conformément à la norme, il doit le retirer de sa liste d’essai ou être transformé en MEI. La commission Laboroute engage une réflexion sur cet essai | Tous les points de la (ou des) surface(s) d’appui du massif sur le sol doivent être situés à plus de 1.20m du centre de la plaque de chargement. | Enormément de camions ou autres massifs utilisés ont une distance légerement inférieure aux 1.20m requis pour l’exécution de l’essai, d’où impossibilité matérielle fréquente si l’on veut réaliser l’essai dans le respect strict de la norme. | Réalisation de l’essai avec le matériel dont on dispose, les contrôles extérieurs acceptent cette dérogation et la pratiquent eux-mêmes.
235 | 52-11 |  | 3 | NF P 94 117-01 | Sols : reconnaissance et essais Portance des plates-formes Partie 1 : Module sous chargement statique à la plaque (EV2) | 5.1 | Un massif de réaction | cas 1 | En l’état, si un laboratoire ne réalise pas l’essai de plaque conformément à la norme, il doit le retirer de sa liste d’essai ou être transformé en MEI. La commission Laboroute engage une réflexion sur cet essai | Tous les points de la (ou des) surface(s) d’appui du massif sur le sol doivent être situés à plus de 1.20m du centre de la plaque de chargement. | L’application de ce texte est parfois impossible : tous les camions ne permettent pas d’avoir une distance entre le massif d’appui et le centre de la plaque supérieure à 1.2m | La distance entre l’axe de l’essieu & le bord de la plaque peut être inférieure à 1.20m. Elle est indiquée sur le PV d’essai.
236 | 190-11 |  | 3 | NF P 94 117-01 | Sols : reconnaissance et essais Portance des plates-formes Partie 1 : Module sous chargement statique à la plaque (EV2) | 5.1 | Massif de réaction | cas 1 | En l’état, si un laboratoire ne réalise pas l’essai de plaque conformément à la norme, il doit le retirer de sa liste d’essai ou être transformé en MEI. La commission Laboroute engage une réflexion sur cet essai | Tous les points de la (ou des) surface(s) d'appui du massif sur le sol doivent être situés à plus de 1,20 m du centre de la plaque de chargement. | La distance minimum de 1,20 m de tous les points d’appui du massif sur le sol ne peut être systématiquement respectée avec les camions couramment disponibles sur les chantiers. | La distance de tous les points d’appui du massif sur le sol peut être inférieure à 1,20 m du centre de la plaque de chargement. Dans tous les cas la distance est mesurée et indiquée sur le rapport d’essai.
237 | 145-11 |  | 3 | NF P 94 117-01 | Sols : reconnaissance et essais - Portance des plates-formes - Partie 1 : module sous chargement statique à la plaque (EV2) | 5.1 | Un massif de réaction | cas 1 | En l’état, si un laboratoire ne réalise pas l’essai de plaque conformément à la norme, il doit le retirer de sa liste d’essai ou être transformé en MEI. La commission Laboroute engage une réflexion sur cet essai | Tous les points de la (ou des) surface(s) d’appui du massif sur le sol doivent être situés à plus de 1,20 m du centre de la plaque de chargement. |  | L’essai à la plaque peut être effectué avec une distance essieu-plaque inférieure à 1m20. Cité dans la liste Laboroute du 5 avril 2002.
238 | 07-11 |  | 3 | NF P 94 117-01 | Sols : reconnaissance et essais. Portance des plates-formes. Partie 1 : module sous chargement à la plaque EV2. | 5.5.1 | Appareillage. Un massif de réaction | cas 1 | En l’état, si un laboratoire ne réalise pas l’essai de plaque conformément à la norme, il doit le retirer de sa liste d’essai ou être transformé en MEI. La commission Laboroute engage une réflexion sur cet essai | Tous les points de la (ou des) surface (s) d’appui du massif sur le sol doivent être situé à plus de 1.20 m du centre de chargement. | Les camions utilisés sur chantier pour effectuer l’essai de plaque ne permettent pas aux techniciens de positionner le centre de la plaque de chargement à plus de 1.20. | Le PV mentionnera en observation que la distance prescrite par la norme n’a pas pu être respectée et mentionnera cette distance.
239 | 19-11 |  | 3 | NF P 94 117-01 | Module sous chargement statique à la plaque (EV2) | 6.1 | préparation de l’essai | cas 1 |  | « Répandre sur la surface aplanie une couche d’égalisation en sable propre et l’étaler à l’aide de la taloche en une couche aussi mince que possible.» | L’utilisation de sable n’est pas systématique. | Le technicien s’assure visuellement qu’aucune aspérité de plus de 15 mm ne subsiste.
240 | 34-11 |  | 3 | NF P 94 117-01 | Sols : reconnaissance et essais - Portance des plates-formes - Partie 1 : module sous chargement statique à la plaque (EV2) | article 5.1 : | Massif de réaction | cas 1 | En l’état, si un laboratoire ne réalise pas l’essai de plaque conformément à la norme, il doit le retirer de sa liste d’essai ou être transformé en MEI. La commission Laboroute engage une réflexion sur cet essai | Tous les points de la (ou des) surface(s)d’appui du massif sur le sol doivent être situés à plus de 1.2 m du centre de la plaque de chargement | Sur les camions dont nous disposons dans l’entreprise (représentatif du marché), la distance entre l’essieu arrière et la plaque est égale à 90 cm | Dérogation : Pas de camion permettant d’obtenir la distance > 1.20 m, nécessaire de ramener cette distance à 0.90 m. Pas d’étude comparative car nous n’avons pas de camion équipé d’un déport de charge permettant le respect de la distance
241 | 279-11 |  | 3 | NF P 94 117-01 | Portance des plates-formes – Partie 1 : Module sous chargement statique à la plaque (EV2) | 5.1 | Massif de réaction | cas 1 | En l’état, si un laboratoire ne réalise pas l’essai de plaque conformément à la norme, il doit le retirer de sa liste d’essai ou être transformé en MEI. La commission Laboroute engage une réflexion sur cet essai | Tous les points de la surface d’appui du massif sur le sol doivent être situés à plus de 1.2m du centre de la plaque de chargement. | La maitrise de ce point particulier ne dépend pas directement du technicien de l’essai mais de la construction du camion mis à disposition par le client. | La distance prescrite entre la plaque et les roues du camion n'est pas systématiquement respectée.
242 | 98-11 |  | 3 | NF P 94 117-01 | Sols : reconnaissance et essais Portance des plates-formes Module sous chargement statique à la plaque (EV2) | 5.1 | Un massif de réaction | cas 1 | En l’état, si un laboratoire ne réalise pas l’essai de plaque conformément à la norme, il doit le retirer de sa liste d’essai ou être transformé en MEI. La commission Laboroute engage une réflexion sur cet essai | Tous les points de la (ou des) surface(s) d’appui du massif sur le sol doivent être situés à plus de 1,20 m du centre de la plaque de chargement. | La plaque est positionnée sous le châssis d’un camion en charge. Le châssis des camions mis à disposition est généralement trop court pour assurer la géométrie idéale de l’essai. | Des points de la surface d’appui du massif de réaction peuvent être situés à moins de 1.20 m du centre de la plaque de chargement. La distance est mesurée et reportée sur le rapport d’essais.
243 | 235-11 |  | 3 | NF P 94 117-01 et 03 | Module sous chargement statique à la plaque et coefficient de réaction de Westergaard | 5.1 et 5.4 | Massif de réaction dispositif de mesure de l’enfoncement de la plaque | cas 1 | En l’état, si un laboratoire ne réalise pas l’essai de plaque conformément à la norme, il doit le retirer de sa liste d’essai ou être transformé en MEI. La commission Laboroute engage une réflexion sur cet essai | "Tous les points de la (ou des) surface(s) d’appui du massif sur le sol doivent être situés à plus de 1,20 m du centre de la plaque de chargement." Et "Tous les points d’appui au sol du dispositif de mesure d’enfoncement de la plaque doivent être situés au moins à 1,20 m du bord de la plaque et de tout point des surfaces d’appui du massif de réaction." | Difficultés rencontrées et/ou questions posées par son application Les points de la surface d'appui du massif sur le sol sont situés à 80cm en moyenne pour les camions standards | Les points de la surface d'appui du massif sur le sol sont situés à une distance inférieure à 1,20m du centre de la plaque de chargement (ou à une distance inférieure à 90cm du bord de la plaque de chargement) Le laboratoire et les filiales (demandeurs d'essai) ne possèdent pas de parc camion permettant le respect de cette condition
244 | 228-11 |  | 3 | NF P 94 117-01 ET 03 | Portances des plates-formes – module sous chargement statique à la plaque (EV2) Essai de plaque type Westergaard | 5.4 | Un dispositif de mesure de l’enfoncement de la plaque | cas 0 | la norme demande 1,20m | NF P 94-117-1 : Les points d'appui au sol de l'élément de référence à partir duquel se fait la mesure de l'enfoncement de la plaque doivent être situés à au moins 1,50 m des centres de la plaque et des surfaces d'appui du massif de réaction. NF P 94-117-3 : Tous les points d'appui au sol du dispositif de mesure de l'enfoncement de la plaque doivent être situés à au moins 1,20 m du bord de la plaque et de tout point des surfaces d’appui du massif de réaction. |  | La distance entre le point d'appui du massif sur le sol et le centre de la plaque de chargement est < 2.00 m : Les massifs de réactions sont en général des camions 15 T dont l'écartement entre les roues est inférieur à 2.00 m.
245 | 90-11 |  | 3 | NF P 94 117-01 ET NF P 94 117-03 | Essai de plaque type Westergaard Portances des plates-formes - module sous chargement statique à la plaque (EV2) | 5.4 | Dispositif de mesure de l'enfoncement de la plaque | cas 0 | la norme demande 1,20m | NF P 94-117-1 : Les points d'appui au sol de l'élément de référence à partir duquel se fait la mesure de l'enfoncement de la plaque doivent être situés à au moins 1,50 m des centres de la plaque et des surfaces d'appui du massif de réaction. NF P 94-117-3 : Tous les points d'appui au sol du dispositif de mesure de l'enfoncement de la plaque doivent être situés à au moins 1,20 m du bord de la plaque et de tout point des surfaces d’appui du massif de réaction. |  | La distance entre le point d'appui du massif sur le sol et le centre de la plaque de chargement est < 2.00 m : Les massifs de réactions sont en général des camions 15 T dont l'écartement entre les roues est inférieur à 2.00 m.
246 | 134-11 |  | 3 | NF P 94 117-03 | Portance des plates-formes – Partie 3 : Coefficient de réaction de WESTERGAARD sous chargement statique s’une plaque | 5.1 | Appareillage – Un massif de réaction | cas 1 | En l’état, si un laboratoire ne réalise pas l’essai de plaque conformément à la norme, il doit le retirer de sa liste d’essai ou être transformé en MEI. La commission Laboroute engage une réflexion sur cet essai | Tous les points de la (ou des) surface(s) d’appui du massif sur le sol doivent être situés à plus de 0.90 m du bord de la plaque de chargement | Actuellement, il est très difficile de trouver des engins de chantier respectant cette distance minimale et pouvant accéder aux chantiers.
247 | 296-11 |  | 3 | NF P 94 117-03 | Portance des plates-formes - Sols : reconnaissance et essais - Partie 3 : coefficient de réaction de WESTERGAARD sous chargement statique d'une plaque | 5.1 | Un massif de réaction | cas 1 | En l’état, si un laboratoire ne réalise pas l’essai de plaque conformément à la norme, il doit le retirer de sa liste d’essai ou être transformé en MEI. La commission Laboroute engage une réflexion sur cet essai | Tous les points de la (ou des) surface(s) d'appui du massif de réaction sur le sol doivent être situés à plus de 0,90 m du bord de la plaque de chargement. | Les camions utilisés pour appliquer cette charge ne permettent pas de respecter la distance du point d’appui. | Les massifs de réactions sont en général des camions 15 T dont l'écartement entre les roues est inférieur à 2.00 m.
248 | 77-11 |  | 3 | NF P 94 117-03 | Sols : reconnaissance et essais - Portance des plates-formes - Partie 3 : Coefficient de réaction de Westergaard | 5.1 | Un massif de réaction | cas 1 | En l’état, si un laboratoire ne réalise pas l’essai de plaque conformément à la norme, il doit le retirer de sa liste d’essai ou être transformé en MEI. La commission Laboroute engage une réflexion sur cet essai | "Tous les points de la (ou des) surfaces d'appui du massif sur le sol doivent être situés à plus de 0.90m du centre de la plaque de chargement" | Difficulté d'avoir un camion répondant aux exigences. | Relever la distance entre les points d'appui du massif de réaction et le centre de la plaque.
249 | 305-11 |  | 3 | NF P 94 117-03 | Sols : reconnaissance et essais - Portance des plates-formes - Partie 3 : Coefficient de réaction de Westergaard sous chargement statique à la plaque | 5.1 | Massif de réaction | cas 1 | En l’état, si un laboratoire ne réalise pas l’essai de plaque conformément à la norme, il doit le retirer de sa liste d’essai ou être transformé en MEI. La commission Laboroute engage une réflexion sur cet essai | Tous les points de la (ou des) surface (s) d’appui du massif sur le sol doivent être situés à plus de 0.9 m du bord de la plaque de chargement | Le matériel disponible pour servir de massif de réaction ne permet pas, d’une manière générale, de respecter la géométrie de l’essai. | Les points de la surface d’appui du massif de réaction sont situés à moins de 0.9 m du bord de la plaque de chargement. La distance réelle est indiquée sur le PV. Impossibilité de réaliser une étude comparative (deux mesures sur le même point !). Réflexion en cours sur une approche par modélisation
250 | 60-11 |  | 3 | NF P 94 117-03 | Sols : reconnaissance et essais Portance des plateformes partie 3 coefficient de réaction westergaard sous chargement statique à la plaque | 5.1 | Un massif de réaction | cas 1 | En l’état, si un laboratoire ne réalise pas l’essai de plaque conformément à la norme, il doit le retirer de sa liste d’essai ou être transformé en MEI. La commission Laboroute engage une réflexion sur cet essai | Tous les points de la (ou des) surface(s) d’appui du massif sur le sol doivent être situés à plus de 0.90m du bord de la plaque de chargement. | Enormément de camions ou autres massifs utilisés ont une distance légerement inférieure aux 0.90m requis pour l’exécution de l’essai, d’où impossibilité matérielle fréquente si l’on veut réaliser l’essai dans le respect strict de la norme. | Réalisation de l’essai avec le matériel dont on dispose, les contrôles extérieurs acceptent cette dérogation et la pratiquent eux-mêmes.
251 | 49-11 |  | 3 | NF P 94 117-03 | Sols : reconnaissance et essais Coefficient de réaction de Westergaard Partie 3 : Coefficient de réaction de Westergaard sous chargement statique à la plaque | 5.1 | Un massif de réaction | cas 1 | En l’état, si un laboratoire ne réalise pas l’essai de plaque conformément à la norme, il doit le retirer de sa liste d’essai ou être transformé en MEI. La commission Laboroute engage une réflexion sur cet essai | Tous les points de la (ou des) surface(s) d’appui du massif sur le sol doivent être situés à plus de 0.90m du centre de la plaque de chargement. | L’application de ce texte est parfois impossible | La distance entre l’axe de l’essieu & le bord de la plaque peut être inférieure à 0.90m. Elle est indiquée sur le PV d’essai.
252 | 191-11 |  | 3 | NF P 94 117-03 | Sols : Reconnaissance et essais Portance des plates-formes Partie 3 : Coefficient de réaction de WESTERGAARD sous chargement statique d’une plaque | 5.1 | Massif de réaction | cas 1 | En l’état, si un laboratoire ne réalise pas l’essai de plaque conformément à la norme, il doit le retirer de sa liste d’essai ou être transformé en MEI. La commission Laboroute engage une réflexion sur cet essai | Tous les points de la (ou des) surface(s) d’appui du massif de réaction sur le sol doivent être situés à plus de 0,90 m du bord de la plaque de chargement | La distance minimum de 0,90 m de tous les points d’appui du massif sur le sol ne peut être systématiquement respectée avec les camions couramment disponibles sur les chantiers.
253 | 25-11 |  | 3 | NF P 94 117-03 | Sols : reconnaissance et essais - Portance des plates-formes - Partie 1 : module sous chargement statique à la plaque (EV2) | 5.2 | Un massif de réaction | cas 1 | En l’état, si un laboratoire ne réalise pas l’essai de plaque conformément à la norme, il doit le retirer de sa liste d’essai ou être transformé en MEI. La commission Laboroute engage une réflexion sur cet essai | Sa masse doit permettre l'application sur la plaque d'une force d'au moins 8 000 daN. Tous les poits de la (ou des) surface(s) d'appui du massif sur le sol doivent être situés à plus de 1,20 m du centre de la plaque de chargement. | Hormis un camion spécialement équipé, l’emploi de camion standard ne permet pas d’atteindre cette cote.
254 | 326-11 |  | 3 | NF P 94 117-03 | Sols : reconnaissance et essais - Portance des plates-formes - Partie 1 : module sous chargement statique à la plaque (EV2) |  |  | cas 1 |  | La norme NF P 94-117-63 spécifie des dimensions de plaque de diamètre 600mm minimum. |  | Nous souhaitons utiliser une plaque de diam 400 mm, avec un e pression de 880 kN. La contraiante apliquée est donc toujours de 70kPa.
255 | 99-11 |  | 3 | NF P 94 117-03 | Sols : reconnaissance et essais Portance des plates-formes Coefficient de réaction de WESTERGAARD sous chargement statique d'une plaque | 5.1 | Un massif de réaction | cas 1 | En l’état, si un laboratoire ne réalise pas l’essai de plaque conformément à la norme, il doit le retirer de sa liste d’essai ou être transformé en MEI. La commission Laboroute engage une réflexion sur cet essai | Tous les points de la (ou des) surface(s) d'appui du massif de réaction sur le sol doivent être situés à plus de 0,90 m du bord de la plaque de chargement. | La plaque est positionnée sous le châssis d’un camion en charge. Le châssis des camions mis à disposition est généralement trop court pour assurer la géométrie idéale de l’essai. | Des points de la surface d’appui du massif de réaction peuvent être situés à moins de 0.90 m du bord de la plaque de chargement. La distance est mesurée et reportée sur le rapport d’essais.
256 | 281-11 |  | 3 | XP P 94 060-01 | Essai de dessiccation - Sols : reconnaissance et essais - Partie 1 : détermination conventionnelle de la limite de retrait sur le passant à 400 micromètres d'un matériau | 5.3 | Réalisation de l’essai et mesure | cas 0 | à transmettre à la commission de normalisation terrassements (utilisation de mercure) | a) préparation remplir une capsule (1) de mercure (4) elle-même placée au préalable dans un bac (2) contant de l'eau (3) et araser le mécanisme en plaçant la pmlage (5) (voir figure 2) sur le récipient (1), les pointes pénétrant dans le mercure. Le mercure en excédent est recueilli dans le bac (2). b) Mesures (voir figure 3b) Placer la capsule (1) de lercure dans un bac ne contenant que de l'eau. fixer la prise d'essai (6) sur les pointes de la plaque (5) et enfoncer la prise d'essai dans le mercure jusqu'à ce que la plaque arase le ménisque. peser le mercure mhg expulsé (7) lors de l'introduction de la prise d'essai. | Utilisation de mercure présentant des risques pour la santé et risque de perte de produit
257 | 06-11 |  | 3 | XP P 94 063 | Sols : reconnaissance et essais – Contrôle de la qualité de compactage – méthode au pénétromètre dynamique à énergie constante. | 6.1.2.2. | arrêt de battage | cas 3 |  | Le battage est arrêté lorsque l’une ou l’autre des conditions ci après est réalisée : _ la consigne de profondeur est atteinte - sur un point dur, aucun enfoncement de plus de 2 mm par coup n’est obtenu durant 100 coups successifs. . | Sur un point dur, le technicien ne va pas attendre 100 coups successifs pour arrêter le battage, si il constate aucun enfoncement de + de 2 mm (risque de détérioration du matériel. | Si le technicien constate pendant le battage que la tige ne s’enfonce plus et qu’il y a un effet de rebond de l’ensemble du train de tige, celui-ci mettra fin à l’essai.
258 | 270-11 |  | 4 | NF EN 1 097-02 | Essais pour déterminer les caractéristiques mécaniques et physiques de granulats – Partie 2 : Détermination de la résistance à la fragmentation | 5.3 | Mode opératoire | cas 1 |  | Remettre le couvercle et faire faire 500 tours à la machine, à vitesse constante de 31 tr/min à 33 tr/min | Le nombre de tours effectué ne peut plus être utilisé car il ne fonctionne plus et il n’existe pas de pièce de remplacement. | Lors de la réalisation de l'essai Los Angelès, le nombre de tours effectué est mesuré par un temps de rotation rapporté à la vitesse mesurée lors de la vérification métrologique.
259 | 207-11 |  | 4 | NF EN 1 097-04 | Essais pour déterminer les caractéristiques mécaniques et physiques des granulats. Partie 4 : détermination de la porosité du filler sec compacté. | 5.6 et 7 | Calibre de profondeur à vernier Mode opératoire | cas 3 |  | L'exactitude du calibre de profondeur à vernier…. Doit être au minimum de 0,01mm. Lire la hauteur (h) du filler compacté à 0,01mm près. | La jauge de profondeur n’a qu’une exactitude de 0,05 mm et non de 0,01 mm. Le matériel actuellement proposé par les différents fournisseurs ne réponde pas aux exigences de la norme européenne mais à celles de la norme française (lecture à 0.1 mm près). | Dans la norme française (P 18-565), la lecture se faisait à 0,1 mm, erreur de transmission ! De plus, attention au vocabulaire en effet : si un comparateur doit avoir une précision (résolution) de 0.01 mm (norme française et 1ère version norme européenne) c’est moins exigeant que dans l’autre document (norme européenne en vigueur) où l’on a demandé une exactitude de 0.01 mm.
260 | 244-11 |  | 4 | NF EN 1 097-05 | Détermination de la teneur en eau par séchage en étuve ventilée | 1 | domaine d’application | cas 2 application du fascicule FD 18 663 |  | La présente norme décrit la méthode de référence utilisée pour les essais de type et, en cas de conflit, pour la détermination de la teneur en eau des granulats pour séchage en étuve ventillée. Pour d'autres objectifs en particulier dans le cadre du contrôle de la production en usine, d'autres méthodes peuvent être employées si une corrélation avec la méthode de référence a été établie. | Durée de l’essai dans certains cas : Optimisation de l’essai / analogie par rapport au sol | La teneur en eau des granulats peut être réalisée à la plaque chauffante selon la méthode applicable aux sols NF P 94 049-2, avec une masse d'essai 0.2D Cas 5 FD P 18 663 (note 5 : simplification/allègement d'une méthode d'essai sans altération des résultats de mesure par rapport à une application stricte de l'essai EN)
261 | 141-11 |  | 4 | NF EN 1 097-05 | Détermination de la teneur en eau par séchage en étuve | 4 | Principe | cas 2 application du fascicule FD 18 663 |  | Le séchage à l’étuve fournit une mesure de la quantité totale d’eau libre présente dans une prise d’essai de granulats. Cette eau peut se trouver soit à la surface, soit à l’intérieur des grains, dans les pores accessibles à l’eau. Après pesée, une prise d’essai est placée dans une étuve ventilée à la température de (110 ± 5) °C. Par pesées successives, on détermine la masse constante de la prise d’essai séchée. À tous les stades de la manipulation et de la préparation avant l’essai, l’échantillon de laboratoire, puis la prise d’essai sont protégés contre toute perte ou tout gain d’eau. La teneur en eau est obtenue par la différence de masse entre la masse humide et la masse sèche, et elle est exprimée en pourcentage de la masse sèche de la prise d’essai. |  | Par dérogation à la norme, la mesure de la teneur en eau est effectuée en laissant le matériau au moins douze heures à l'étuve.
262 | 72-11 |  | 4 | NF EN 1 097-05 | Détermination de la teneur en eau par séchage en étuve | 7 | Mode opératoire | cas 2 application du fascicule FD 18 663 |  | "Pour déterminer si la masse constante (M3) est bien atteinte, procéder de la façon suivante pour chaque plateau : Refroidir le plateau à température ambiante. Si nécessaire utiliser un dessiccateur ou une enceinte fermée décrit au 5.6. Déterminer la masse de la prise d'essai (Md1) par soustraction de la masse du plateau (M2). Replacer le plateau dans l'étuve avec la prise d'essai pendant au moins 1 h, refroidir à température ambiante et commencer la détermination de la masse de la prise d'essai (Mdi). Si Mdi diffère de Md1 de moins de 0.1%, la masse constante est considérée comme atteinte. Si la différence est de 0.1% ou plus, replacer le plateau avec la prise d'essai dans l'étuve et répéter l'opération jusqu'à ce que la différence entre deux déterminations successives soit inférieure à 0.1%. Si plusieurs plateaux sont utilisés, M3 est la somme des valeurs de Mdi." |  | Définition d'un temps de séchage minimum.
263 | 130-11 |  | 4 | NF EN 1 097-05 | Détermination de la teneur en eau par séchage en étuve ventilée | 7 | Mode opératoire | cas 2 application du fascicule FD 18 663 |  | Si la masse de la prise d’essai diffère […] de moins de 0.1 %, la masse constante est considérée comme atteinte |  | La fin du séchage est appréciée par l’opérateur et non par double pesée.
264 | 245-11 |  | 4 | NF EN 1 097-05 | Détermination de la teneur en eau par séchage en étuve ventilée | 7 | mode opératoire | cas 2 application du fascicule FD 18 663 |  |  | Impossible pour D > 1 mm | Seuls les granulats avec D <1mm sont refroidis au dessiccateur Cas 3 FD P 18 663 (clause impossible NF EN) et complément à dérogation E10
265 | 220-11 |  | 4 | NF EN 1 097-05 | Détermination de la teneur en eau pondérale des matériaux - Méthode par étuvage | 7 | Mode opératoire | cas 2 application du fascicule FD 18 663 |  | Nettoyer et sécher un nombre suffisant de plateaux pour contenir la totalité de la prise d’essai pendant l’étuvage. Peser le ou les plateaux et enregistrer cette masse (M2). Étaler la prise d’essai dans le ou les plateau(x). Peser le ou les plateaux contenant la prise d’essai humide et déterminer la masse de la prise d’essai (M1) par soustraction de la masse du ou des plateaux (M2). Placer le ou les plateaux dans l’étuve à (110 ± 5) °C jusqu’à ce que la masse constante soit atteinte. |  | Pas de pratique de la double pesée pour s’assurer que la masse est constante après séchage, car une durée minimale de séchage a été déterminée par type de matériaux. (cf note du § 3.3 masse constante : Dans de nombreux cas, la masse constante peut être obtenue après séchage d'une prise d'essai dans une étuve connue à (110 ± 5) °C pendant une période prédéterminée. Les laboratoires d'essais peuvent déterminer le temps nécessaire pour atteindre la masse constante sur des échantillons de tailles et de types particuliers en fonction de la capacité de séchage de l'étuve utilisée. )
266 | 87-11 |  | 4 | NF EN 1 097-05 | Détermination de la teneur en eau pondérale des matériaux - Méthode par étuvage | 7 | Mode opératoire | cas 2 application du fascicule FD 18 663 |  | Nettoyer et sécher un nombre suffisant de plateaux pour contenir la totalité de la prise d’essai pendant l’étuvage. Peser le ou les plateaux et enregistrer cette masse (M2). Étaler la prise d’essai dans le ou les plateau(x). Peser le ou les plateaux contenant la prise d’essai humide et déterminer la masse de la prise d’essai (M1) par soustraction de la masse du ou des plateaux (M2). Placer le ou les plateaux dans l’étuve à (110 ± 5) °C jusqu’à ce que la masse constante soit atteinte. |  | Pas de pratique de la double pesée pour s’assurer que la masse est constante après séchage, car une durée minimale de séchage a été déterminée par type de matériaux. (cf note du § 3.3 masse constante : Dans de nombreux cas, la masse constante peut être obtenue après séchage d'une prise d'essai dans une étuve connue à (110 ± 5) °C pendant une période prédéterminée. Les laboratoires d'essais peuvent déterminer le temps nécessaire pour atteindre la masse constante sur des échantillons de tailles et de types particuliers en fonction de la capacité de séchage de l'étuve utilisée. )
267 | 321-11 |  | 4 | NF EN 1 097-05 | Essais pour déterminer les caractéristiques mécaniques et physiques des granulats - Partie 5 : Détermination de la teneur en eau par séchage en étuve ventilée | 7 | Mode opératoire | cas 2 application du fascicule FD 18 663 |  | "Pour déterminer si la masse constante (M3) est bien atteinte, procéder de la façon suivante pour chaque plateau : Refroidir le plateau à température ambiante. Si nécessaire utiliser un dessiccateur ou une enceinte fermée décrit au 5.6. Déterminer la masse de la prise d'essai (Md1) par soustraction de la masse du plateau (M2). Replacer le plateau dans l'étuve avec la prise d'essai pendant au moins 1 h, refroidir à température ambiante et commencer la détermination de la masse de la prise d'essai (Mdi). Si Mdi diffère de Md1 de moins de 0.1%, la masse constante est considérée comme atteinte. Si la différence est de 0.1% ou plus, replacer le plateau avec la prise d'essai dans l'étuve et répéter l'opération jusqu'à ce que la différence entre deux déterminations successives soit inférieure à 0.1%. Si plusieurs plateaux sont utilisés, M3 est la somme des valeurs de Mdi." | Eviter de multiplier les manipulations et les pesées. | Dans le cas d’un étuvage à 110°C, l’évaporation de l’eau est considérée achevée après un temps minimum de 6 heures de séchage. Suivi des pesées dans le temps de différents matériaux (cf page suivante exemple sur différents matériaux)
268 | 127-11 |  | 4 | NF EN 1 097-05 | Essais pour déterminer les caractéristiques physiques des granulats. Partie 5 : détermination de la teneur en eau par séchage en étuve ventilée. | 7 | Mode opératoire | cas 2 application du fascicule FD 18 663 |  | La détermination du temps de séchage minimum puis les pesées à masse constante prennent du temps. il est plus simple, plus rapide et plus sûr de mettre les granulats en étuve durant la nuit pour les avoir secs le lendemain | La détermination du temps de séchage minimum puis les pesées à masse constante prennent du temps. il est plus simple, plus rapide et plus sûr de mettre les granulats en étuve durant la nuit pour les avoir secs le lendemain. | Pour les temps de séchage supérieurs à 12h, il n’est pas déterminé de temps de séchage minimum ni de pesées à masse constante.
269 | 287-11 |  | 4 | NF EN 1 097-05 | Essais pour déterminer les caractéristiques mécaniques et physiques des granulats - Partie 5 : détermination de la teneur en eau par séchage en étuve ventilée | 3.3 | Masse constante | cas 2 application du fascicule FD 18 663 |  | masse correspondant à la dernière pesée d'une série de pesées successives après séchage d'au moins 1 h, lorsque cette dernière pesée ne diffère pas de plus de 0,1 % de la précédente NOTE Dans de nombreux cas, la masse constante peut être obtenue après séchage d'une prise d'essai dans une étuve connue à (110 ± 5) °C pendant une période prédéterminée. Les laboratoires d'essais peuvent déterminer le temps nécessaire pour atteindre la masse constante sur des échantillons de tailles et de types particuliers en fonction de la capacité de séchage de l'étuve utilisée. | Impossible à réaliser compte tenu des très nombreux essais effectués en même temps | Etuvage 12 heures mini Vérification sur plusieurs échantillons saturés en eau que le délai de 12 heures de séchage est suffisant.
271 | 21-11 |  | 4 | NF EN 1 097-06 | Détermination de la masse volumique réelle et du coefficient d’absorption d’eau | 6 | appareillage à usages généraux | cas 0 |  | « Bain d’eau contrôlé par thermostat, pouvant être maîtrisé à 22+ ou – 3°C » | Possibilité de mettre les pycnomètres dans un bain d’eau placé dans une enceinte thermo-régulée (en réglant la consigne pour que l’eau soit à 22 + ou -3°C) au lieu de les mettre dans le bain d’eau ? | Possibilité de mettre les pycnomètres dans un bain d’eau placé dans une enceinte thermo-régulée (en réglant la consigne pour que l’eau soit à 22 = ou -3°C) au lieu de les mettre dans le bain d’eau
272 | 201-11 |  | 4 | NF EN 1 097-06 | Essais pour déterminer les caractéristiques mécaniques et physiques des granulats. Partie 6 : Détermination de la masse volumique réelle et du coefficient d’absorption d’eau | 6.2.3 / 8.3 / 9.3 / A.4.2 / A.4.3 | Appareillage Méthode au pycnomètre pour les granulats compris entre 4 mm et 31.5 mm Méthode au pycnomètre pour les granulats compris entre 0.063 mm et 4 mm Annexe A | cas 0 |  | Bain d’eau, contrôlé par thermostat, pouvant être maintenu à (22 +/- 3) °C. |  | Utilisation d’une enceinte climatique à la place d’un bain thermostaté.
273 | 152-11 |  | 4 | NF EN 1 097-06 | Détermination de la masse volumique réelle pré-séchée des granulats | A.4.3 | Mode opératoire | cas 0 |  | Remplir le pycnomètre d'eau (22 ± 3°C), jusqu'à environ 30 mm de la partie rodée du col. Remuer soigneusement à l'aide de la tige de verre pour éliminer l'air occlus et les bulles d'air adhérentes. Note 2 Il est éganelement possible pour obtenir ce résultat de faire tourner et tapoter ou encore de le poser sur une table vibrante. | Malgré les opérations ci-dessus, il reste toujours des bulles d'air (surtout pour les sables…).
274 | 208-11 |  | 4 | NF EN 1 097-07 | Essais pour déterminer les caractéristiques mécaniques et physiques des granulats. Partie 7 : détermination de la masse volumique absolue du filler – Méthode au pycnomètre. | 6.5 / 8 et A.2.2 | Appareillage, balance Mode opératoire | cas 3 |  | Balance, avec une exactitude 0.000 1 g pour l’étalonnage. … les pesées avec une exactitude de 0,001 g. … deux pesées avec une exactitude de 0,0001 g. | La balance n’a qu’une exactitude de 0.001 g (exactitude maximale que l’on peut contrôler) et non de 0.000 1 g. De plus, il n’est pas possible de vérifier une balance avec une exactitude de 0.000 1 g. | Serait-il possible de modifier le paragraphe 6.5 de la norme en précisant « Balance avec une exactitude de 0.001 g pour l’étalonnage » et A.2.2 « Effectuer les deux pesées à 0.000 1 g près ». Dans la norme française (P 18-558), c’était avec précision relative de 0.1 %, erreur de transmission ! Plus, le problème de vocabulaire, une précision (résolution) c’est moins exigeant qu’une exactitude.
275 | 242-11 |  | 4 | NF EN 1 097-07 | Détermination de la masse volumique absolue du filler | 8 | mode opératoire | cas 0 + information de la commission de normalisation concernée |  | MODE OPERATOIRE : effectuer la détermination de la masse volumique en utilisant trois éprouvettes distinctes, un ou plusieurs pycnomètre étalonnés (voir Annexe B). Effectuer toutes les pesées avec une exactitude de 0,001 g. ANNEXE B :Méthode de détermination de la masse volumique du liquide utilisé pour la détermination de la masse volumique. | Manipulation très fréquente / optimisation de la méthode | Le liquide utilisé est de l'eau déminéralisée. La masse volumique du liquide est déterminée directement sur les tables et non mesurée.. Meilleure précision de la MV utilisée
276 | 229-11 |  | 4 | NF EN 1 097-07 | Détermination de la masse volumique absolue du filler | Annexe B | B – Etalonnage du pycnomètre article B1 | cas 1 |  | « Le pycnomètre doit être étalonné par détermination de son volume » | Pas de disposition métrologique permanente en phase d’essai | Le volume du pycnomètre est vérifié uniquement lors de la mise en service. Il est considéré comme identique tant que le pycnomètre n’est pas brisé ; Pycnomètre filler : L'étalonnage est réalisé par le Service de Métrologie. Cf note complémentaire E1 (essais justificatifs)
277 | 288-11 |  | 4 | NF EN 1 367-01 | Essais de détermination des propriétés thermiques et de l'altérabilité des granulats - Partie 1 : détermination de la résistance au gel-dégel | 8-2 | Mode opératoire - Exposition au gel dans l’eau | cas 1 |  | a) abaisser la température de (20 5) °C à (0 à – 1) °C en (150 60) min et la maintenir à (0 à – 1) °C pendant (210 90) min ; b) abaisser la température de (0 à – 1) °C à (– 17,5 2,5) °C en (180 60) min et la maintenir à (– 17,5 2,5)°C pendant au moins 240 min ; NOTE S’il est nécessaire d’interrompre l’essai pendant le cycle de gel ou lors d’un contrôle manuel, par exemple en fin de semaine, il convient de conserver les boîtes à (– 17,5 2,5) C. Il est recommandé qu’aucune interruption ne dépasse 72 h. c) à aucun moment la température de l'air ne doit descendre au-dessous de – 22 °C | Respect consigne 0° à -1° délicate La fourchette 0.4° à -0.5° est obtenue plus régulièrement | Essais Clare menés avec cet écart de température
278 | 22-11 |  | 4 | NF EN 1 744-01 | Analyse chimique des granulats, paragraphe 10.2 | 10.2.3 | préparation de la prise d’essai | cas 1 |  | « Tamiser l’échantillon de laboratoire au travers d’un tamis de 4 mm, et concasser tout refus de manière à lui faire traverser un tamis de 4 mm» | Concasser le refus à 4mm (concassage de grosse quantité) | Tamisage à 4 mm et essai sur le passant à 4 mm (observation visuelle de l’échantillon pour vérifier la présence manifeste de sulfates).
279 | 01-11 |  | 4 | NF EN 1 744-01 | Essais visant à déterminer les propriétés chimiques des granulats | 11.1.1 ET 11.1.4 |  | cas 2 | remarques à adresser à la CN Essais pour prise en compte | 11.1.1 : Principe Une prise d’essai de granulat est traitée au peroxyde d’hydrogène et à l’acide nitrique pour oxyder en sulfates tous les composés du soufre présent ; les sulfates sont précipités et pesés sous forme de BaSO4. 11.1.4 : Mode opératoire Peser la prise d’essai à 0.1mg près (m4) et transférer dans un bécher de 400 ml (5.2.9) ; ajouter 20 ml d’eau distillée puis agiter à l’aide d’une baguette de verre à l’extrémité aplatie. Sous hotte, ajouter 10 ml d’hydroxyde d’hydrogène (4.6.1) et chauffer pendant 30 min à une température immédiatement inférieure au point d’ébullition. Après dissolution, ajouter 20 ml d’acide chlorhydrique (1+1) (4.1) et laisser dans un bain marie pendent 30 min […] En procédant comme ci-dessus, bouillir, précipiter, filtrer et laver, en rejetant le précipité. Acidifier les filtrats et eaux de lavages réunis (qui devraient atteindre environ 220 ml au total) à l’aide de 1 ml d’acide chlorhydrique concentré, porter à ébullition et maintenir (5 ±0.5) min l’ébullition. Laisser reposer, filtrer et calciner le précipité de sulfate de baryum comme spécifié en 10.1.5. 10.1.5 : Une autre solution consiste à transférer le précipité avec le plus grand soin dans un entonnoir de verre muni d’un papier -filtre à texture serrée, puis filtrer. | Dans le « Principe », on parle d’acide nitrique alors qu’il s’agit d’acide chlorhydrique d’après le « Mode opératoire ». (Copier – coller de la norme de 1998 ?!) Il ne s’agit pas « d’hydroxyde d’hydrogène », mais de peroxyde d’hydrogène (H2O2 30%). 1 ml d’acide chlorhydrique ne suffit pas à acidifier les filtrats. Cela dépend de la quantité d’ammoniaque qui a servi à alcaliniser la solution afin de la faire précipiter. Il faut ajouter de l’acide chlorhydrique jusqu’au virage de l’indicateur rouge de méthyle ou du pH-mètre. « Papier-filtre à texture serrée » : d’une manière générale, aucune précision sur la porosité des filtres à utiliser ; que veux dire texture serrée, filtre rapide ou moyen ? | Pas de demande de dérogation (projet de validation en méthode interne pour l’analyse du soufre)
280 | 02-11 |  | 4 | NF EN 1 744-01 | Essais visant à déterminer les propriétés chimiques des granulats | 12.3 ET 12.4 |  | cas 2 | remarques à adresser à la CN Essais pour prise en compte | 12.3 : Préparation de la prise d’essai Prélever environ 8g de cette matière comme prise d’essai. 12.4 : Mode opératoire 1- Peser la prise d’essai à 0.1mg près (m6) ; mettre 360 ml d’eau et 40 ml d’acide chlorhydrique (4.1) concentré dans une fiole conique (5.2.9) de 1000 ml et chauffer jusqu’à ébullition. […] 2- Filtrer le résidu au travers d’un papier filtre de texture moyenne dans un bécher de 1000 ml. […] 3- Ajouter un peu de pulpe de papier - filtre, amener le contenu du bécher au voisinage de l’ébullition ; alcaliniser la solution en ajoutant de l’ammoniaque […] 4- Transférer le papier-filtre dans le bécher et redissoudre dans 5 ml d’acide chlorhydrique concentré (4.1) auxquels il a été ajouté 70 ml d’eau bouillante. Porter à ébullition pendant 5 ±0.5 min. Vérifier que la solution est claire. 5- Laisser reposer, filtrer et calciner le précipité de sulfate de baryum comme spécifié en 10.1.5. 10.1.5 : Une autre solution consiste à transférer le précipité avec le plus grand soin dans un entonnoir de verre muni d’un papier -filtre à texture serrée, puis filtrer. | 12.3, 1- et 2- : Quel est l’intérêt de l’augmentation de la prise d’essai ? Les volumes sont augmentés proportionnellement ; Il en résulte un quadruplement du temps de filtration incompatible avec des analyses de routine. L’achat de verrerie grand- volume est nécessaire ; il faut également plus de place. Quelle diamètre d’entonnoir et donc de filtre faut-il pour filtrer dans un bécher de 1000 ml ?! 3- «Ajouter un peu de pulpe de papier - filtre, amener le contenu du bécher au voisinage de l’ébullition » : noter deux fois de suite ; une fois suffit ? 4- « Vérifier que la solution est claire » : parait difficile puisqu’il s’agit du papier filtre et de la pulpe, redissous à l’acide chlorhydrique concentré ; Il manque une étape de filtration. 5- et -2 : « Papier-filtre à texture serrée » : d’une manière générale, aucune précision sur la porosité des filtres à utiliser ; que veux dire texture serrée ou moyenne ? | Détermination des sulfates solubles dans l’acide selon NF EN 1744-1, version abrogée de sept. 1998. Application de la nouvelle norme de 2010 incompatible avec un grand volume d’analyse de routine. Egalement quelques imprécisions rédactionnelles qui engendrent des doutes sur son application.
281 | 275-11 |  | 4 | NF EN 932-01 | Essais pour déterminer les propriétés générales des granulats Partie 1 : Méthodes d'échantillonnage | 5 | Masse et nombre d’échantillons globaux et de prélèvements | cas 0 | voir annexe du référentiel Laboroute de juin 2012 | NOTE 1 : Il est recommandé que la masse minimale d'un échantillon global soit calculée en utilisant la formule suivante : où : M = 6qb Racine(D) M est la masse de l'échantillon, en kilogrammes ; D est la dimension de grain maximale, en millimètres ; qb est la masse volumique en vrac, en mégagrammes par mètre cube, déterminée conformément aux spécifications du prEN 1097-3. | Les masses sont clairement définies dans la norme FD P 18-663 et sont donc plus facilement applicables lors de la réalisation de l’essai. | Utilisation de la norme FD P18-663 / 1 – Norme NF EN 932-1 : Méthode d’échantillonnage Remplacement de la NOTE 1 du paragraphe 5 de la norme NF EN 932-1 par les tableaux de la norme FD P 18-663: Masse minimale de l’échantillon global en fonction D et Tableau 2 – Masse de l’échantillon pour laboratoire en fonction D.
282 | 54-11 |  | 4 | NF EN 932-01 | Essais pour déterminer les propriétés générales des granulats Partie 1 : Méthodes d’échantillonnage | 5 | Masse et nombre d’échantillons globaux et de prélèvements | cas 1 | voir FD P 18 663 | Il est recommandé que la masse minimale d’un échantillon global soit calculée en utilisant la formule suivante : M = 6 Qb Racine (D) Qb : masse volumique en vrac déterminée conformément NF EN 1097-3 | L’application de ce texte n’est pas judicieuse et simple | Nous prenons par défaut 2 pour Qb. => M = 12 Racine (D)
283 | 268-11 |  | 4 | NF EN 933-01 | Essais pour déterminer les propriétés géométriques des granulats Partie 1 : Détermination de la granulométrie – Analyse granulométrique par tamisage | 6 | Préparation des prises d’essai | cas 0 | voir annexe du référentiel Laboroute de juin 2012 | Sécher la prise d’essai en la portant à une température de (110+5)°C jusqu’à masse constante. Laisser refroidir, peser et inscrire le résultat M1. | Souhait de maintenir lorsqu’adapté, les dispositives de l’ancienne NF P 18-560. Cas adapté aux sables et matériaux argileux. | Utilisation de l’annexe B – Méthode d’essai pour des granulats impropres au séchage à l’étuve pour l’ensemble des analyses granulométriques conformément à la norme FD P 18-663 article 6 : NOTE – Les modalités de séchage décrites dans l’annexe B peuvent être généralisées à tous les types de granulats.
284 | 188-11 |  | 4 | NF EN 933-01 | Essais pour déterminer les caractéristiques géométriques des granulats Partie 1 : Détermination de la granularité-Analyse granulométrique par tamisage. | 6 | Préparation des prises d’essai | cas 1 | voir norme NF EN 933-1 de 2012 | Les échantillons doivent être réduits conformément au Pr EN932-2 afin d’obtenir le nombre requis de prises d’essai. La masse de chaque prise d’essai doit être conforme au tableau 1, pour des granulats de masse volumique comprise entre 2,00Mg/m3 et 3,00 Mg/m3 | Au delà d’un Dmax > 32mm, cela représente beaucoup de matériau à manipuler, et provoque des surcharges au niveau des tamis. | Au delà de Dmax > 32mm, on applique le critère 0,2 * D, pour déterminer la masse minimale de tamisat nécessaire.
285 | 240-11 |  | 4 | NF EN 933-01 | Analyse granulométrique par tamisage | 3.2 | masse constante | cas 1 | voir norme NF EN 933-1 de 2012 | 3.2 Masse constante Pesées successives après séchage effectuées à au moins 1h d'intervalle et ne differant pas de plus de 0,1% | Manipulation très fréquente / optimisation de la méthode | Lorsqu'un séchage à masse constante est demandé (110 ou 105 ± 5)°C, la masse constante sera considérée comme atteinte après un temps de séchage supérieur au temps de séchage minimum dont la détermination est réalisée et enregistrée annuellement, même dans le cas des étuves non-conformes en mesurage direct. Une vérification visuelle (embuage) éventuelle est réalisée au delà du temps théorique de séchage à chaque essai. Application étendue de la recommandation du guide d'essai sur les granulats FD P 18 663) et de la note de la NF EN 933-1 Dans le cas des étuves NC, il n'y a pas de mesure directe de la température. NF P 94 056 : Cas 4 Laboroute  acceptable si réalisation d'essai sur un matériau de même origine dont les résultats enregistrés permettent de définir une durée de séchage amenant l'échantillon à masse constante
286 | 209-11 |  | 4 | NF EN 933-01 | Essais pour déterminer les caractéristiques géométriques des granulats Partie 1 : Détermination de la granularité - Analyse granulométrique par tamisage | 7.2 | Tamisage | cas 1 | cas 2 si évaluation visuelle | Note 2 : l’exécution du tamisage peut être considérée comme achevée lorsque le refus ne change pas de plus de 1,0% en 1 min de tamisage | Faire les pesées successives afin de déterminer le poids du refus. | Tamisage au-dessus d'un bac. On considère le tamisage achevé lorsqu'on n'entend plus le bruit des granulats tomber dans le bac (alerte sonore).
287 | 258-11 |  | 4 | NF EN 933-01 | Essais pour déterminer les caractéristiques géométriques des granulats Partie 1 : Détermination de la granularité - Analyse granulométrique par tamisage | 7.2 | Tamisage | cas 1 | cas 2 si évaluation visuelle | Note 2 : l’exécution du tamisage peut être considérée comme achevée lorsque le refus ne change pas de plus de 1,0% en 1 min de tamisage | Faire les pesées successives afin de déterminer le poids du refus. | Tamisage au-dessus d'un bac. On considère le tamisage achevé lorsqu'on n'entend plus le bruit des granulats tomber dans le bac (alerte sonore).
288 | 38-11 |  | 4 | NF EN 933-01 | ANALYSE GRANULOMETRIQUE | 7.2 | TAMISAGE | cas 2 |  | Copier le texte concerné de la norme | Le LRM apprécie le refus admissible visuellement pour la fin du tamisage de chaque tamis
289 | 142-11 |  | 4 | NF EN 933-01 | Analyse granulométrique par tamisage | 7.2 | Tamisage | cas 2 |  | NOTE 2 : L'exécution du tamisage peut être considérée comme achevée lorsque le refus ne change pas de plus de 1,0 %, en 1 min de tamisage. |  | La fin des tamisages sur chaque tamis est appréciée visuellement. Justification acceptée dans la liste Laboroute 5 avril 2002
290 | 128-11 |  | 4 | NF EN 933-01 | Détermination de la granularité – Analyse granulométrique par tamisage | 7.2 | Exécution de l’essai - Tamisage | cas 2 |  | L’exécution du tamisage peut être considérée comme achevée lorsque le refus ne change pas de plus de 1.0 %, en 1 min de tamisage | Liste du 5 avril 2002 | La fin du tamisage est appréciée par l’opérateur et non par double pesée. Validation de l’opérateur par une double mesure
291 | 224-11 |  | 4 | NF EN 933-01 | Détermination de la granularité. Analyse granulométrique par tamisage | 7.2 | Tamisage | cas 2 |  | NOTE 2 : L'exécution du tamisage peut être considérée comme achevée lorsque le refus ne change pas de plus de 1,0 %, en 1 min de tamisage |  | La fin du tamisage est déterminée visuellement. La fin du tamisage est déterminée visuellement lorsque plus aucun grain ne passe au tamis.
292 | 67-11 |  | 4 | NF EN 933-01 | Détermination de la granularité. Analyse granulométrique par tamisage | 7.2 | Tamisage | cas 2 |  | "Verser le matériau lavé et séché dans la colonne de tamis. Cette colonne est constituée d'un certain nombre de tamis emboités, et disposés de haut en bas, dans un ordre de dimension de mailles décroissant, avec le fond et le couvercle. Agiter la colonne, manuellement ou mécaniquement, puis reprendre un à un les tamis en commençant par celui qui présente la plus grande ouverture et agiter manuellement chaque tamis en s'assurant qu'il n'y a pas de perte de matériau, en utilisant, par exemple, un fond et un couvercle. Transvaser tout le matériau qui passe à travers chaque tamis sur le tamis suivant de la colonne avant de poursuivre l'opération avec ce tamis. Note 2 : L'exécution du tamisage peut être considérée comme achevée lorsque le refus ne change pas de plus de 1.0% en 1 min de tamisage." | Pesées successives pour assurer la fin du tamisage. | La fin du tamisage n'est pas jugée par pesées successives mais visuellement
293 | 82-11 |  | 4 | NF EN 933-01 | Détermination de la granularité. Analyse granulométrique par tamisage | 7.2 | Tamisage | cas 2 |  | L’exécution du tamisage peut etre considérée comme achevée lorsque le refus ne change pas plus de 1% en 1 minute de tamisage |  | La fin du tamisage est appréciée visuellement
294 | 180-11 |  | 4 | NF EN 933-01 | Essai pour déterminer les propiétés géométriques des granulats - Partie 1 : Déterminattion de la granularité - Analyse granulométrique par tamisage | 7.2 | Tamisage | cas 2 |  | NOTE 2 : l'éxécution du tamisage peut-être considérée comme achevée lorsque le refus ne change pas de + de 1,0% en 1mm de tamisage…" | Contrôle de fin de tamisage par pesées seccessives | Le jugement de la fin du tamisage se fait par appréciation visuelle.
295 | 150-11 |  | 4 | NF EN 933-01 | Essais pour déterminer les caractéristiques géométriques des granulats – Analyse granulométrique par tamisage | 7.2 | Tamisage | cas 2 |  | Note 2 : L’exécution du tamisage peut être considérée comme achevée lorsque le refus ne change pas de plus de 1.0%, en 1 min de tamisage | Pesée et donc appréciation du pourcentage du refus après 1 min de tamisage | Appréciation visuelle de la fin du tamisage sur les tamis au cours de l’essai. Au bout d’une minute d’agitation manuelle si aucun élément ne passe par les mailles, la granulométrie sera alors estimée terminée.
296 | 301-11 |  | 4 | NF EN 933-01 | Essais pour déterminer les caractéristiques géométriques des granulats - Partie 1 : Détermination de la granularité – Analyse granulométrique par tamisage | 7.2 | Tamisage | cas 2
297 | 283-11 |  | 4 | NF EN 933-01 | Essais pour déterminer les caractéristiques géométriques des granulats - Partie 1 : détermination de la granularité. Analyse granulométrique par tamisage. | 7.2 | Tamisage | cas 2 |  | NOTE 2 : L'exécution du tamisage peut être considérée comme achevée lorsque le refus ne change pas de plus de 1,0 %, en 1 min de tamisage. Afin d'éviter une surcharge des tamis, la fraction retenue en fin d'opération de tamisage sur chaque tamis (exprimée en grammes) ne devra pas dépasser : A√d/200 où : A est l'aire du tamis, en millimètres carrés ; d est la dimension des mailles du tamis, en millimètres. Lorsque l'un quelconque des refus dépasse cette quantité, l'une des procédures suivantes doit être utilisée : a) diviser le refus en parties plus petites que le maximum spécifié, et tamiser celles-ci les unes après les autres ; b) diviser la partie de l'échantillon passant à travers le tamis à ouverture de maille immédiatement supérieure, à l'aide d'un échantillonneur ou par quartage, et poursuivre l'analyse du tamisage sur la prise d'essai réduite, en tenant compte des réductions dans les calculs ultérieurs. | Chronométrage long et difficile à appliquer sur chaque fraction tamisée. | Appréciation visuelle Cf. dérogation test réalisé avec et sans chronométrage
298 | 56-11 |  | 4 | NF EN 933-01 | Essais pour déterminer les caractéristiques géométriques des granulats Partie 1 : Détermination de la granularité – Analyse granulométrique par tamisage | 7.2 | Tamisage | cas 2 |  | L’exécution du tamisage peut être considérée comme achevée lorsque le refus ne change pas de plus de 1.0% en 1 min de tamisage | L’application de ce texte n’est pas judicieuse | La fin du tamisage est appréciée visuellement
299 | 198-11 |  | 4 | NF EN 933-01 | Essais pour déterminer les caractéristiques géométriques des granulats Partie 1 : Détermination de la granularité – Analyse granulométrique par tamisage | 7.2 | Tamisage | cas 2 |  | NOTE 2 : L'exécution du tamisage peut être considérée comme achevée lorsque le refus ne change pas de plus de 1,0 %, en 1 min de tamisage. | Vérification que le refus ne change pas de plus de 1,0 %. | La fin du tamisage est jugée par appréciation visuelle.
300 | 15-11 |  | 4 | NF EN 933-01 | Granulats : analyse granulométrique par tamisage | 7.2 | Tamisage | cas 2 |  | « NOTE 2 : L’éxécution du tamisage peut être considérée comme achevée lorsque le refus ne change pas de plus de 1.0% en 1 min de tamisage.» | Peser et calculer à chaque instant le % de tamisat. | La fin de secouage du tamis est jugée visuellement par le technicien qualifié, lorsqu’il n’y a plus de passage de matériau.
301 | 269-11 |  | 4 | NF EN 933-01 | Granulats : Détermination de la granularité – Analyse granulométrique par tamisage | 7.2 | Tamisage | cas 2 |  | L’exécution du tamisage peut être considérée comme achevée lorsque le refus ne change pas de plus de 1,0% en 1 min de tamisage. | Document de référence de la dérogation : FD P 18-663 / Octobre 2005 : Simplification/ Allégement d’une méthode d’essai sans altération des résultats de mesure du rapport à une application stricte de l’essai EN. | Lors de la réalisation de l’analyse granulométrique, le technicien est autorisé à apprécier visuellement la fin du tamisage.
302 | 62-11 |  | 4 | NF EN 933-01 | Propriété géométriques des Granulats : détermination de la granularité analyse granulométrique par tamisage | 7.2 | Tamisage | cas 2 |  | L’exécution du tamisage peut etre considérée comme achevée lorsque le refus ne change pas plus de 1% en 1 minute de tamisage | Eviter les pesages successifs répétitifs synomymes de sources d’erreur essentiellement par inadvertance. | Appréciation visuelle de la fin de tamisage
303 | 09-11 |  | 4 | NF EN 933-01 | Essais pour déterminer les caractéristiques géométriques des granulats. Partie 1 : détermination de la granularité. Analyse granulométrique par tamisage | 7.2 : Note 2 | Tamisage | cas 2 |  | L’exécution du tamisage peut être considérée comme achevée lorsque le refus ne change pas de plus de 1.0 % en 1 minute de tamisage. | Difficulté pour le technicien de vérifier pour chaque tamis de la colonne si le refus ne change pas de + de 1 % en 1 minute de tamisage. | Lors du tamisage, si le technicien s’aperçoit à l’aide d’un examen visuel et auditif qu’aucune fine, gravillon ou granulat ne tombe dans le tamis inférieur, il considère que le tamisage est terminé.
304 | 32-11 |  | 4 | NF EN 933-01 | Détermination de la granularité. Analyse granulométrique par tamisage | Chapitre 7-2 | Tamisage | cas 2 |  | Note 2 : l’exécution du tamisage peut être considérée comme achevé lorsque le refus ne change pas de plus de 1% après 1 minute de tamisage. | Vérifier que le tamisage est bien terminé après chaque tamis | Proposition de dérogation : La fin de tamisage est exprimée visuellement après avoir effectué un tamisage d’une minute par tamis Etude comparative : Une étude comparative est jointe au document: Influence sur le résultat d’essais : Ecart moyen < 0.5 %
305 | 92-11 |  | 4 | NF EN 933-01 | Essais pour déterminer les caractéristiques géométriques des granulats Détermination de la granularité - Analyse granulométrique par tamisage | 7.2 | Tamisage | cas 2 |  | NOTE 2 : L'exécution du tamisage peut être considérée comme achevée lorsque le refus ne change pas de plus de 1,0 %, en 1 min de tamisage. | Systématisme de la mesure, à chaque tamis, inappropriée pour des contrôles courants. | La fin du tamisage manuel n’est pas vérifiée par mesure de la variation de masse du refus. Elle est appréciée visuellement. La pratique de l’essai, avec des granulats le plus souvent peu friables, conduit à constater visuellement l’absence de passant après un tamisage manuel. Il n’est alors pas utile de valider l’absence de variation par des mesures. La convention fixée par la norme s’applique en cas de doute ; en particulier avec des matériaux friable type sable calcaire.
306 | 239-11 |  | 4 | NF EN 933-01 | Analyse granulométrique par tamisage | 7.2 | Tamisage | cas 2 |  | L’exécution du tamisage peut etre considérée comme achevée lorsque le refus ne change pas plus de 1% en 1 minute de tamisage | Manipulation très fréquente / optimisation de la méthode | Le tamisage est considéré comme terminé lorsque le refus visuel ne varie de plus de 1% pendant 1min de tamisage La fin du tamisage par pesées est spécifiée comme une note informative dans les normes
307 | 248-11 |  | 4 | NF EN 933-01 | Granulométrie / aplatissement | 7.3 | Pesées | cas 2 |  | Peser le refus du tamis ayant la dimension de maille la plus grande et noter sa mesure R1. Effectuer la même opération pour le tamis immédiatement en dessous, et noter la masse du refus R2. Poursuivre la même opération pour tous les tamis qui sont dans la colonne, afin d'obtenir la masse des différentes fractions de matériaux retenus et noter ces masses R3, R4,...R1...Rn. | Risque d’erreur ; mode de lecture directe simplifié, | Les refus sont pesés en cumulés. Le refus par tamis est alors calculé par différence.. Évite le cumul des erreurs lors du calcul du % de passants cumulés
308 | 231-11 |  | 4 | NF EN 933-02 | Analyse granulométtique par tamisage | 6 | préparation de la prise d’essai | cas 1 |  | Tableau 1 | Les quantités sont incompatibles avec la réalisation de l'essai dans de bonnes conditions (surcharge des tamis…) | Les masses utilisées sont égales à 0.2D (ne respecte pas les normes quand D>25mm) (m en kg et D en mm) -Les quantités correspondent, pour les granulats, à celles demandées dans le cas de la norme teneur en eau des granulats
309 | 39-11 |  | 4 | NF EN 933-03 | COEFFICIENT d’APLATISSEMENT | 7.2 | TAMISAGE sur grille à fentes | cas 2 |  | Copier le texte concerné de la norme | Le LRM apprécie le refus admissible visuellement pour la fin du tamisage de chaque tamis
310 | 68-11 |  | 4 | NF EN 933-03 | Détermination de la forme des granulats - coefficient d’aplatissement | 7.2 | Tamisage sur grilles à fentes | cas 2 |  | "Tamiser chaque granulat élémentaire di/Di obtenu selon le procédé du paragraphe 7.1, sur la grille à fentes correspondante indiquée au tableau 1. Ce tamisage doit être effectué manuellement et doit être considéré comme terminé lorsque le refus ne varie pas de plus de 1% pendant 1 min de tamisage." | Pesées successives pour assurer la fin du tamisage. | La fin du tamisage n'est pas jugée par pesées successives mais visuellement
311 | 129-11 |  | 4 | NF EN 933-03 | Détermination de la forme des granulats – coefficient d’aplatissement | 7.2 | Mode opératoire – Tamisage sur grilles à fentes | cas 2 |  | Ce tamisage doit être effectué manuellement et doit être considéré comme terminé lorsque le refus ne varie pas de plus de 1.0 %, en 1 min de tamisage | Liste du 5 avril 2002 | La fin du tamisage est appréciée par l’opérateur et non par double pesée. Validation de l’opérateur par une double mesure
312 | 322-11 |  | 4 | NF EN 933-03 | Essais pour déterminer les caractéristiques géométriques des granulats - Partie 3 : Détermination de la forme des granulats – Coefficient d’aplatissement | 7.2 | Tamisage sur grilles à fentes | cas 2 |  | Ce tamisage doit être effectué manuellement et doit être considéré comme terminé lorsque le refus ne varie pas de plus de 1% pendant 1min de tamisage., | Eviter de multiplier les pesées. | La fin du tamisage n’est pas vérifiée par mesure de la variation de masse de refus. Elle est appréciée visuellement. La pratique de l’essai, avec des granulats le plus souvent peu friables, conduit à constater visuellement l’absence de passant après un tamisage manuel. Il n’est alors pas utile de valider l’absence de variation par des mesures.
313 | 284-11 |  | 4 | NF EN 933-03 | Essais pour déterminer les caractéristiques géométriques des granulats - Partie 3 : détermination de la forme des granulats. Coefficient d'aplatissement. | 7.2 | Tamisage sur grilles à fentes | cas 2 |  | Tamiser chaque granulat élémentaire di/Di obtenu selon le procédé du paragraphe 7.1, sur la grille à fentes correspondante indiquée au tableau 1. Ce tamisage doit être effectué manuellement et doit être considéré comme terminé lorsque le refus ne varie pas de plus de 1 % pendant 1 min de tamisage. Pour chaque granulat élémentaire, peser le matériau passant à travers la grille à fentes correspondante. | Chronométrage long et difficile à appliquer sur chaque fraction tamisée. | Appréciation visuelle Cf. dérogation test réalisé avec et sans chronométrage
314 | 210-11 |  | 4 | NF EN 933-03 | Essais pour déterminer les caractéristiques géométriques des granulats Partie 3 : Détermination de la forme des granulats - Coefficient d'aplatissement | 7.2 | Tamisage sur grilles à fentes | cas 2 |  | Ce tamisage doit être effectué manuellement et doit être considéré comme terminé lorsque le refus ne varie pas de plus de 1,0% pendant 1 min de tamisage. | Faire les pesées successives afin de déterminer le poids du refus. | Tamisage au-dessus d'un bac. On considère le tamisage achevé lorsqu'on n'entend plus le bruit des granulats tomber dans le bac (alerte sonore).
315 | 259-11 |  | 4 | NF EN 933-03 | Essais pour déterminer les caractéristiques géométriques des granulats Partie 3 : Détermination de la forme des granulats - Coefficient d'aplatissement | 7.2 | Tamisage sur grilles à fentes | cas 2 |  | Ce tamisage doit être effectué manuellement et doit être considéré comme terminé lorsque le refus ne varie pas de plus de 1,0% pendant 1 min de tamisage. | Faire les pesées successives afin de déterminer le poids du refus. | Tamisage au-dessus d'un bac. On considère le tamisage achevé lorsqu'on n'entend plus le bruit des granulats tomber dans le bac (alerte sonore).
316 | 50-11 |  | 4 | NF EN 933-03 | Essais pour déterminer les caractéristiques géométriques des granulats Partie 1 : Détermination de la forme des granulats – Coefficient d’aplatissement | 7.2 | Tamisage | cas 2 |  | Ce tamisage doit être effectué manuellement et doit être considéré comme terminé lorsque le refus ne varie pas de plus de 1.0% pendant 1 min de tamisage | L’application de ce texte n’est pas judicieuse | La fin du tamisage est appréciée visuellement
317 | 93-11 |  | 4 | NF EN 933-03 | Essais pour déterminer les caractéristiques géométriques des granulats Détermination de la forme des granulats - Coefficient d'aplatissement | 7.2 | Tamisage sur grilles à fente | cas 2 |  | Ce tamisage doit être effectué manuellement et doit être considéré comme terminé lorsque le refus ne varie pas de plus de 1 % pendant 1 min de tamisage. | Systématisme de la mesure, à chaque tamis, inappropriée pour des contrôles courants. | La fin du tamisage manuel n’est pas vérifiée par mesure de la variation de masse du refus. Elle est appréciée visuellement. La pratique de l’essai, avec des granulats le plus souvent peu friables, conduit à constater visuellement l’absence de passant après un tamisage manuel. Il n’est alors pas utile de valider l’absence de variation par des mesures. La convention fixée par la norme s’applique en cas de doute ; en particulier avec des matériaux friable type sable calcaire.
318 | 285-11 |  | 4 | NF EN 933-05 | Essais pour déterminer les caractéristiques géométriques des granulats - Partie 5 : détermination du pourcentage de surfaces cassées dans les gravillons | 7-1 | Mode opératoire - Prise d'essai | cas 0 |  | Tamiser chaque granulat élémentaire di/Di obtenu selon le procédé du paragraphe 7.1, sur la grille à fentes correspondante indiquée au tableau 1. Ce tamisage doit être effectué manuellement et doit être considéré comme terminé lorsque le refus ne varie pas de plus de 1 % pendant 1 min de tamisage. Pour chaque granulat élémentaire, peser le matériau passant à travers la grille à fentes correspondante. Étaler les grains de la prise d'essai sur une surface plane et les trier à la main dans les catégories suivantes : — grains semi-concassés (c) y compris les grains entièrement concassés (tc) ; — grains semi-roulés (r) y compris les grains entièrement roulés (tr) ; Peser chacune des catégories et noter Mc et Mr, leurs masses respectives. Étaler les grains semi-concassés (c) sur une surface plane et séparer à la main les grains entièrement concassés (tc) des autres. Peser les grains entièrement concassés (tc)et noter la masse Mtc. Étaler les grains semi-roulés (r) sur une surface plane et séparer à la main les grains entièrement concassés (tr) des autres. Peser les grains entièrement roulés (tr) et noter et Mtr. | Différenciation visuelle délicate entre semi-concassé et semi-roulés | Appréciation visuelle Cf. dérogation test réalisé avec et sans chronométrage
319 | 286-11 |  | 4 | NF EN 933-06 | Essais pour déterminer les caractéristiques géométriques des granulats - Partie 6 : évaluation des caractéristiques de surface - Coefficient d'écoulement des granulats |  |  | cas 0 |  |  | Qualification métrologique du matériel délicate
320 | 40-11 |  | 4 | NF EN 933-09 | ESSAI AU BLEU DE METHYLENE | 8 | Méthode avec de la kaolinite | cas 1 |  | Copier le texte concerné de la norme | Le LRM n’utilise pas la méthode à la kaolinite
321 | 106-11 |  | 4 | NF EN 933-09 | Qualification des fines : Essai au bleu de méthylène | 7 / Annexe A | Préparation des prises d'essai / Mode opératoire pour la détermination de la valeur de bleu de méthylène humide sur la fraction 0/0,125 mm (MBF) | cas 0 | utilisation de la version antérieure de la norme (cf. décision commission de normalisation) | Préparation des prises d'essai / Mode opératoire pour la détermination de la valeur de bleu de méthylène humide sur la fraction 0/0,125 mm (MBF) | Peut-on sécher le matériau avant tamisage si effectivement le tamisage du matériau non séché au tamis de 0,125 mm n'est pas réalisable en raison d'une teneur en eau et/ou teneur en fines trop élevées ?
322 | 94-11 |  | 4 | NF EN 933-09 | Essais pour déterminer les caractéristiques géométriques des granulats Qualification des fines - Essai au bleu de méthylène | 7 | Préparation des prises d’essai | cas 0 | utilisation de la version antérieure de la norme (cf. décision commission de normalisation) | La masse de la prise d’essai doit être supérieure à [200 × (1 + W/100)] g | L’essai sur échantillon humine entraîne le déclassement des matériaux | Selon décision de l’UNPG de décembre 2010, par dérogation jusqu’à révision de la norme, l’essai est réalisé sur un échantillon séché à 110 +/- 5°C, selon la méthode définie dans la version d’octobre 1999
323 | 241-11 |  | 4 | NF EN 933-09 | Essai au bleu de méthylène | 6.1 | burette | cas 0 | voir FD P 18 663 | 6.1 Burette, d'une capacité de 100 ml ou de 50 ml et graduée en 1/10 ml ou ,/5ml ou 2 micro-pipettes, de 5 ml et 2 ml. | Manipulation très fréquente / optimisation de la méthode | Utilisation de doseur automatique au lieu de burette ou micro pipettes Le doseur est étalonné annuellement. Cas 1 guide FD P 18 663 (complément à la norme EN sans modification) permet l'emploi du doseur automatique
324 | 253-11 |  | 4 | NF EN 933-09 | Essai au bleu de méthylène | 6.5 | balance | cas 0 | voir FD P 18 663 | 6.5 Balance avec une précision de lecture à 0,1 % de la masse de la prise d'essai | Manipulation très fréquente / optimisation de la méthode | La balance utilisée pour l'essai MBf peut être de classe 2 si la MBf attendue est < 8g/kg Cas 1 FD P 18 663 (commentaire respectueux du référentiel EN) Cf tableau 4 de la norme FP P 18 663
325 | 249-11 |  | 4 | NF EN 933-09 | Essai au bleu de méthylène | Annexe C | préparation de la solution | cas 3 | si kit avec certificat | Annexe C normative Préparation de la solution à 10 gl/de bleu de méthylène. | Manipulation très fréquente / optimisation de la méthode | La solution de bleu de méthylène est préparée à partir d'un kit dont la teneur en eau est pré déterminée. Certificat de conformité du bleu (pureté et teneur en eau) fourni avec le kit de bleu de méthylène
326 | 233-11 |  | 4 | NF P 18 559 | Mesure de la MV des sables et gravillons dans l’huile de paraffine | 6 | exécution de l’essai | cas 1 |  | « Remplir le pycnomètre d’huile de paraffine et le placer pendant 4 à 6 h dans une enceinte régulée à 20°C +/- 1 °C », | Pas d’enceinte régulée à 20 °C (essais très peu pratiqués) | Réalisation de l'essai à 18°c en tenant compte de la densité de la paraffine à cette température
327 | 157-11 |  | 4 | NF P 18 559 | Granulats – Mesure de la masse volumique des sables et gravillons dans l’huile de paraffine | 6 | Exécution de l’essai | cas 3 | prévu par les normes 12 697-5 et 1097-6 | Détermination de la masse sèche de l’échantillon Déterminer la masse M0 du pycnomètre et son volume intérieur V0 à 0,1 ml près. | Est-ce nécessaire de déterminer le volume du pycnomètre utilisé pour chaque détermination de masse volumique de granulat ? | Dérogation existante Vérification du volume des pycnomètres réalisé annuellement et à chaque changement d’huile. Chaque pycnomètre et leurs bouchons respectifs sont identifiés.
328 | 232-11 |  | 4 | NF P 18 559 | Mesure de la MV des sables et gravillons dans l’huile de paraffine | 6 | exécution de l’essai | cas 3 | prévu par les normes 12 697-5 et 1097-6 | La masse M du mélange à introduire dans le moule doit être déterminée par l'équation (1) à partir de la masse volumique réelle pm du mélange, déterminée conformément à l'EN 12697-5 en utilisant de l'eau, et à partir de la hauteur minimale de l'éprouvette compactée h correspondant à un pourcentage de vide nul. | Obligation de faire un mélange d'enrobé avant l'essai. | La MRV est déterminée selon NF EN 12697-5 par la méthode de calcul méthode C.
329 | 149-11 |  | 4 | NF P 18 559 | Mesure de la masse volumique des sables et gravillons dans l’huile de paraffine | 6.2 | Exécution de l’essai | cas 0 |  | Introduire délicatement l’échantillon dans le pycnomètre Remuer et agiter le pycnomètre pour éliminer les bulles d’air. | L’élimination de l’ensemble des bulles d’air | La mise en sous vide est effectuée en deux fois au lieu d’une et ce pour permettre d’agiter les granulats avec une baguette de verre. Cette opération facilite la remonté des bulles d’air emprisonnées sous les granulats.
330 | 202-11 |  | 4 | NF P 18 576 | Granulats. Mesure du coefficient de friabilité des sables | 6.2 / 7 | Exécution de l’essai Préparation de l’échantillon pour essai | cas 0 |  | Sécher à l’étuve à 105 °C | Harmonisation de l’utilisation des étuves à la même température. | Séchage des granulats à 110 +/- 5 °C (cf normes européennes des granulats) au lieu de 105 +/- 5 °C (cf normes françaises des granulats, exemple P 18-560)